## Jacobi Dachziegel
Jacobi Dachziegel
Name | HAN | Art Dachziegel | Art Formziegel | Farbton | Oberfläche | Werkstoff | Breite (mm) | Länge (mm) | Gewicht (kg) | Verpackung Teilgebindeeinheit | Regeldachneigung in ° | Verpackung in Stück pro Kleinpäckchen/Schlauch | Deckbreite (cm) | Decklänge (cm) | Verpackung in Stück pro Palette | Bedarf Stück pro lfm | Lüftungsquerschnitt pro Ziegel (cm²) | Lüftungsquerschnitt (cm²/m) | Bilder
LÜFTER Z2 LICHTGRAU GEDÄMPFT | 013379 | Doppelmuldenfalzziegel | Lüftungspfanne | hellgrau | gedämpft | Ton | 249,00 | 423,00 | 3,80 | Schlauch | ≥ 25 | 25 | 20.5 | 34.5 - 35.5 | 50 | 4.8 | 10 | 48.8
powered by Heinze