## Jacobi Dachziegel
Jacobi Dachziegel
Name | GTIN | HAN | Art Dachziegel | Farbton | Format | Oberfläche | Werkstoff | Breite (mm) | Länge (mm) | Bauteil, Dachdeckung/Wandbekleidung | Gewicht (kg) | Firstempfehlung | Verpackung Teilgebindeeinheit | Regeldachneigung in ° | Verpackung in Stück pro Kleinpäckchen/Schlauch | Deckbreite (cm) | Decklänge (cm) | Verpackung in Stück pro Palette | Bedarf Stück pro m² | Bilder
MARKO BELLA CASA | 4250044810417 | 70810017 | Romanischer Ziegel | rot | Ganzer Ziegel | engobiert | Ton | 265,00 | 420,00 | Dachfläche | 3,60 | First zylindrisch | Palette | ≥ 23 | 56 | 20.1 | 34.1 | 224 | ca. 14,6 | https://cdn.ais-online.de/m2/92/62692/images/32/48792832px1200x1444.jpg
powered by Heinze