## Jacobi Dachziegel
Jacobi Dachziegel
Name | GTIN | HAN | Art Dachziegel | Art Formziegel | Farbton | Werkstoff | Breite (mm) | Länge (mm) | Gewicht (kg) | Firstempfehlung | Verpackung Teilgebindeeinheit | Regeldachneigung in ° | Verpackung in Stück pro Kleinpäckchen/Schlauch | Deckbreite (cm) | Decklänge (cm) | Verpackung in Stück pro Palette | Bedarf Stück pro lfm | Bilder
STYLIST DOPPELWULST COTTAGE | 4250044819489 | 71111017 | Glattziegel | Doppelwulst | rot | Ton | 235,00 | 420,00 | 2,90 | First Stylist, First Tegula | Karton | ≥ 25 | 28 | 16.3 | 33.6 - 35.6 | 112 | ca. 2,8
powered by Heinze