## Jacobi Dachziegel
Jacobi Dachziegel
Name | GTIN | HAN | Art Dachziegel | Art Formziegel | Farbton | Oberfläche | Werkstoff | Breite (mm) | Länge (mm) | Gewicht (kg) | Firstempfehlung | Verpackung Teilgebindeeinheit | Verpackung in Stück pro Kleinpäckchen/Schlauch | Decklänge (cm) | Verpackung in Stück pro Palette | Bedarf Stück pro lfm | Bilder
STYLIST FIRST F9 EDELNERO | 4250044818741 | 71110211 | Glattziegel | Firstpfanne | schwarz | engobiert | Ton | 250,00 | 400,00 | 3,80 | First Stylist, First Tegula | Karton | 4 | 34 | 72 | 3
powered by Heinze