## Jacobi Dachziegel
Jacobi Dachziegel
Name | GTIN | HAN | Art Dachziegel | Art Formziegel | Farbton | Oberfläche | Werkstoff | Breite (mm) | Länge (mm) | Gewicht (kg) | Nennweite DN | Verpackung Teilgebindeeinheit | Regeldachneigung in ° | Verpackung in Stück pro Kleinpäckchen/Schlauch | Deckbreite (cm) | Decklänge (cm) | Bilder
STYLIST WRASENLÜFTER DN 150 EDELSCHIEFER m.Kondenswasserauslauf | 4250044826647 | 76002622 | Glattziegel | Lüftungspfanne | grau | engobiert | Ton | 270,00 | 420,00 | 7,80 | 150,00 | Karton | ≥ 25 | 1 | 23.1 | 33.6 - 35.6
powered by Heinze