## Jacobi Dachziegel
Jacobi Dachziegel
Name | GTIN | HAN | Art Dachziegel | Art Formziegel | Farbton | Oberfläche | Werkstoff | Breite (mm) | Länge (mm) | Gewicht (kg) | Firstempfehlung | Verpackung Teilgebindeeinheit | Regeldachneigung in ° | Verpackung in Stück pro Kleinpäckchen/Schlauch | Deckbreite (cm) | Decklänge (cm) | Verschiebebereich | Lüftungsquerschnitt pro Ziegel (cm²) | Schenkelhöhe des Ortgangs (mm) | Bilder
W4v FAL-ORTGANG RECHTS KUPFERBRAUN | 4250044814552 | 70210504 | Flachdachziegel | Firstanschlusspfanne | braun, kupfer | engobiert | Ton | 265,00 | 420,00 | 4,30 | First zylindrisch | Karton | ≥ 22 | 2 | 18.1 | 28.0 - 32.3 | 4.3 | 15 | 45
powered by Heinze