## Jacobi Dachziegel
Jacobi Dachziegel
Name | GTIN | HAN | Art Dachziegel | Art Formziegel | Farbton | Oberfläche | Werkstoff | Breite (mm) | Länge (mm) | Gewicht (kg) | Firstempfehlung | Verpackung Teilgebindeeinheit | Regeldachneigung in ° | Verpackung in Stück pro Kleinpäckchen/Schlauch | Deckbreite (cm) | Decklänge (cm) | Verschiebebereich | Lüftungsquerschnitt pro Ziegel (cm²) | Schenkelhöhe des Ortgangs (mm) | Verpackung in Stück pro Palette | Bedarf Stück pro lfm | Lüftungsquerschnitt (cm²/m) | Bilder
W4v Flachdachpfanne Vollkeramische Firstlösung |  |  | Flachdachziegel | Firstanschlusspfanne | braun, kupfer, natur, rot | engobiert, naturfarben | Ton | 260,00 - 302,00 | 420,00 | 3,20 - 5,30 | First zylindrisch | Karton, Palette | ≥ 22 | 2, 4 | 16.4, 18.1, 20 | 28.0 - 32.3 | 4.3 | 15 | 45 | 120 | ca. 5,0 | 150 | https://cdn.ais-online.de/m2/92/62692/images/85/48793085px6016x4016.jpg https://cdn.ais-online.de/m2/92/62692/images/92/48792892px2768x3272.jpg https://cdn.ais-online.de/m2/92/62692/images/09/48793009px6016x4016.jpg
W4v FAL KUPFERBRAUN | 4250044814491 | 70210404 | Flachdachziegel | Firstanschlusspfanne | braun, kupfer, natur, rot | engobiert, naturfarben | Ton | 260,00 - 302,00 | 420,00 | 3,20 - 5,30 | First zylindrisch | Karton, Palette | ≥ 22 | 2, 4 | 16.4, 18.1, 20 | 28.0 - 32.3 | 4.3 | 15 | 45 | 120 | ca. 5,0 | 150
W4v FAL NATURROT | 4250044814460 | 70210401 | Flachdachziegel | Firstanschlusspfanne | braun, kupfer, natur, rot | engobiert, naturfarben | Ton | 260,00 - 302,00 | 420,00 | 3,20 - 5,30 | First zylindrisch | Karton, Palette | ≥ 22 | 2, 4 | 16.4, 18.1, 20 | 28.0 - 32.3 | 4.3 | 15 | 45 | 120 | ca. 5,0 | 150 | https://cdn.ais-online.de/m2/92/62692/images/92/48792892px2768x3272.jpg
W4v FAL-ORTGANG LINKS KUPFERBRAUN | 4250044814613 | 70210604 | Flachdachziegel | Firstanschlusspfanne | braun, kupfer, natur, rot | engobiert, naturfarben | Ton | 260,00 - 302,00 | 420,00 | 3,20 - 5,30 | First zylindrisch | Karton, Palette | ≥ 22 | 2, 4 | 16.4, 18.1, 20 | 28.0 - 32.3 | 4.3 | 15 | 45 | 120 | ca. 5,0 | 150
W4v FAL-ORTGANG LINKS NATURROT | 4250044814583 | 70210601 | Flachdachziegel | Firstanschlusspfanne | braun, kupfer, natur, rot | engobiert, naturfarben | Ton | 260,00 - 302,00 | 420,00 | 3,20 - 5,30 | First zylindrisch | Karton, Palette | ≥ 22 | 2, 4 | 16.4, 18.1, 20 | 28.0 - 32.3 | 4.3 | 15 | 45 | 120 | ca. 5,0 | 150 | https://cdn.ais-online.de/m2/92/62692/images/85/48793085px6016x4016.jpg
W4v FAL-ORTGANG LINKS ROTBRAUN | 4250044814620 | 70210605 | Flachdachziegel | Firstanschlusspfanne | braun, kupfer, natur, rot | engobiert, naturfarben | Ton | 260,00 - 302,00 | 420,00 | 3,20 - 5,30 | First zylindrisch | Karton, Palette | ≥ 22 | 2, 4 | 16.4, 18.1, 20 | 28.0 - 32.3 | 4.3 | 15 | 45 | 120 | ca. 5,0 | 150
W4v FAL-ORTGANG RECHTS KUPFERBRAUN | 4250044814552 | 70210504 | Flachdachziegel | Firstanschlusspfanne | braun, kupfer, natur, rot | engobiert, naturfarben | Ton | 260,00 - 302,00 | 420,00 | 3,20 - 5,30 | First zylindrisch | Karton, Palette | ≥ 22 | 2, 4 | 16.4, 18.1, 20 | 28.0 - 32.3 | 4.3 | 15 | 45 | 120 | ca. 5,0 | 150
W4v FAL-ORTGANG RECHTS NATURROT | 4250044814521 | 70210501 | Flachdachziegel | Firstanschlusspfanne | braun, kupfer, natur, rot | engobiert, naturfarben | Ton | 260,00 - 302,00 | 420,00 | 3,20 - 5,30 | First zylindrisch | Karton, Palette | ≥ 22 | 2, 4 | 16.4, 18.1, 20 | 28.0 - 32.3 | 4.3 | 15 | 45 | 120 | ca. 5,0 | 150 | https://cdn.ais-online.de/m2/92/62692/images/09/48793009px6016x4016.jpg
W4v FAL-ORTGANG RECHTS ROTBRAUN | 4250044814569 | 70210505 | Flachdachziegel | Firstanschlusspfanne | braun, kupfer, natur, rot | engobiert, naturfarben | Ton | 260,00 - 302,00 | 420,00 | 3,20 - 5,30 | First zylindrisch | Karton, Palette | ≥ 22 | 2, 4 | 16.4, 18.1, 20 | 28.0 - 32.3 | 4.3 | 15 | 45 | 120 | ca. 5,0 | 150
W4v FAL ROTBRAUN | 4250044814507 | 70210405 | Flachdachziegel | Firstanschlusspfanne | braun, kupfer, natur, rot | engobiert, naturfarben | Ton | 260,00 - 302,00 | 420,00 | 3,20 - 5,30 | First zylindrisch | Karton, Palette | ≥ 22 | 2, 4 | 16.4, 18.1, 20 | 28.0 - 32.3 | 4.3 | 15 | 45 | 120 | ca. 5,0 | 150
powered by Heinze