## Jacobi Dachziegel
Jacobi Dachziegel
Name | GTIN | HAN | Art Dachziegel | Farbton | Format | Oberfläche | Werkstoff | Breite (mm) | Länge (mm) | Bauteil, Dachdeckung/Wandbekleidung | Gewicht (kg) | Firstempfehlung | Verpackung Teilgebindeeinheit | Regeldachneigung in ° | Verpackung in Stück pro Kleinpäckchen/Schlauch | Deckbreite (cm) | Decklänge (cm) | Verpackung in Stück pro Palette | Bedarf Stück pro m² | Bilder
W6v EDELROSSO | 4250044823134 | 71510015 | Flachdachziegel | dunkelrot | Ganzer Ziegel | engobiert | Ton | 275,00 | 440,00 | Dachfläche | 3,60 | First zylindrisch | Palette | ≥ 22 | 64 | 21.7 | 33.3 - 36.2 | 256 | 12,7-13,8 | https://cdn.ais-online.de/m2/92/62692/images/39/48792839px1181x1484.jpg
powered by Heinze