## Jacobi Dachziegel
Jacobi Dachziegel
Name | GTIN | HAN | Art Dachziegel | Art Formziegel | Farbton | Oberfläche | Werkstoff | Breite (mm) | Länge (mm) | Gewicht (kg) | Firstempfehlung | Verpackung Teilgebindeeinheit | Regeldachneigung in ° | Verpackung in Stück pro Kleinpäckchen/Schlauch | Deckbreite (cm) | Decklänge (cm) | Verpackung in Stück pro Palette | Bedarf Stück pro lfm | Lüftungsquerschnitt pro Ziegel (cm²) | Lüftungsquerschnitt (cm²/m) | Schenkelhöhe des Ortgangs (mm) | Bilder
W6v Flachdachpfanne Vollkeramische Firstlösung |  |  | Flachdachziegel | Firstanschlusspfanne | anthrazit, braun, dunkelrot, grau, kupfer, natur, rot, schwarz | engobiert, naturfarben | Ton | 275,00 - 310,00 | 440,00 | 3,80 - 5,10 | First zylindrisch | Palette, Karton | ≥ 22 | 2, 30 | 17.5, 20, 21.7 | 32.8 - 37.8 | 60 | ca. 4,6 | 16 | 150 | 45 | https://cdn.ais-online.de/m2/92/62692/images/34/48793034px6016x4016.jpg https://cdn.ais-online.de/m2/92/62692/images/28/48793028px6016x4016.jpg https://cdn.ais-online.de/m2/92/62692/images/56/48792956px6016x4016.jpg
W6v FAL ANTHRAZIT | 4250044824742 | 71510406 | Flachdachziegel | Firstanschlusspfanne | anthrazit, braun, dunkelrot, grau, kupfer, natur, rot, schwarz | engobiert, naturfarben | Ton | 275,00 - 310,00 | 440,00 | 3,80 - 5,10 | First zylindrisch | Palette, Karton | ≥ 22 | 2, 30 | 17.5, 20, 21.7 | 32.8 - 37.8 | 60 | ca. 4,6 | 16 | 150 | 45
W6v FAL BRASIL | 4250044831207 | 71510416 | Flachdachziegel | Firstanschlusspfanne | anthrazit, braun, dunkelrot, grau, kupfer, natur, rot, schwarz | engobiert, naturfarben | Ton | 275,00 - 310,00 | 440,00 | 3,80 - 5,10 | First zylindrisch | Palette, Karton | ≥ 22 | 2, 30 | 17.5, 20, 21.7 | 32.8 - 37.8 | 60 | ca. 4,6 | 16 | 150 | 45
W6v FAL EDELMARONE | 4250044824759 | 71510410 | Flachdachziegel | Firstanschlusspfanne | anthrazit, braun, dunkelrot, grau, kupfer, natur, rot, schwarz | engobiert, naturfarben | Ton | 275,00 - 310,00 | 440,00 | 3,80 - 5,10 | First zylindrisch | Palette, Karton | ≥ 22 | 2, 30 | 17.5, 20, 21.7 | 32.8 - 37.8 | 60 | ca. 4,6 | 16 | 150 | 45
W6v FAL EDELNERO | 4250044824766 | 71510411 | Flachdachziegel | Firstanschlusspfanne | anthrazit, braun, dunkelrot, grau, kupfer, natur, rot, schwarz | engobiert, naturfarben | Ton | 275,00 - 310,00 | 440,00 | 3,80 - 5,10 | First zylindrisch | Palette, Karton | ≥ 22 | 2, 30 | 17.5, 20, 21.7 | 32.8 - 37.8 | 60 | ca. 4,6 | 16 | 150 | 45
W6v FAL EDELROSSO | 4250044824773 | 71510415 | Flachdachziegel | Firstanschlusspfanne | anthrazit, braun, dunkelrot, grau, kupfer, natur, rot, schwarz | engobiert, naturfarben | Ton | 275,00 - 310,00 | 440,00 | 3,80 - 5,10 | First zylindrisch | Palette, Karton | ≥ 22 | 2, 30 | 17.5, 20, 21.7 | 32.8 - 37.8 | 60 | ca. 4,6 | 16 | 150 | 45
W6v FAL EDELSCHIEFER | 4250044824780 | 71510422 | Flachdachziegel | Firstanschlusspfanne | anthrazit, braun, dunkelrot, grau, kupfer, natur, rot, schwarz | engobiert, naturfarben | Ton | 275,00 - 310,00 | 440,00 | 3,80 - 5,10 | First zylindrisch | Palette, Karton | ≥ 22 | 2, 30 | 17.5, 20, 21.7 | 32.8 - 37.8 | 60 | ca. 4,6 | 16 | 150 | 45
W6v FAL EDELSPACEGRAU | 4250044830224 | 71510435 | Flachdachziegel | Firstanschlusspfanne | anthrazit, braun, dunkelrot, grau, kupfer, natur, rot, schwarz | engobiert, naturfarben | Ton | 275,00 - 310,00 | 440,00 | 3,80 - 5,10 | First zylindrisch | Palette, Karton | ≥ 22 | 2, 30 | 17.5, 20, 21.7 | 32.8 - 37.8 | 60 | ca. 4,6 | 16 | 150 | 45
W6v FAL KUPFERBRAUN | 4250044824728 | 71510404 | Flachdachziegel | Firstanschlusspfanne | anthrazit, braun, dunkelrot, grau, kupfer, natur, rot, schwarz | engobiert, naturfarben | Ton | 275,00 - 310,00 | 440,00 | 3,80 - 5,10 | First zylindrisch | Palette, Karton | ≥ 22 | 2, 30 | 17.5, 20, 21.7 | 32.8 - 37.8 | 60 | ca. 4,6 | 16 | 150 | 45
W6v FAL NATURROT | 4250044824711 | 71510401 | Flachdachziegel | Firstanschlusspfanne | anthrazit, braun, dunkelrot, grau, kupfer, natur, rot, schwarz | engobiert, naturfarben | Ton | 275,00 - 310,00 | 440,00 | 3,80 - 5,10 | First zylindrisch | Palette, Karton | ≥ 22 | 2, 30 | 17.5, 20, 21.7 | 32.8 - 37.8 | 60 | ca. 4,6 | 16 | 150 | 45 | https://cdn.ais-online.de/m2/92/62692/images/28/48793028px6016x4016.jpg
W6v FAL-ORTGANG LINKS ANTHRAZIT | 4250044824865 | 71510606 | Flachdachziegel | Firstanschlusspfanne | anthrazit, braun, dunkelrot, grau, kupfer, natur, rot, schwarz | engobiert, naturfarben | Ton | 275,00 - 310,00 | 440,00 | 3,80 - 5,10 | First zylindrisch | Palette, Karton | ≥ 22 | 2, 30 | 17.5, 20, 21.7 | 32.8 - 37.8 | 60 | ca. 4,6 | 16 | 150 | 45
W6v FAL-ORTGANG LINKS BRASIL | 4250044831221 | 71510616 | Flachdachziegel | Firstanschlusspfanne | anthrazit, braun, dunkelrot, grau, kupfer, natur, rot, schwarz | engobiert, naturfarben | Ton | 275,00 - 310,00 | 440,00 | 3,80 - 5,10 | First zylindrisch | Palette, Karton | ≥ 22 | 2, 30 | 17.5, 20, 21.7 | 32.8 - 37.8 | 60 | ca. 4,6 | 16 | 150 | 45
W6v FAL-ORTGANG LINKS EDELMARONE | 4250044824919 | 71510610 | Flachdachziegel | Firstanschlusspfanne | anthrazit, braun, dunkelrot, grau, kupfer, natur, rot, schwarz | engobiert, naturfarben | Ton | 275,00 - 310,00 | 440,00 | 3,80 - 5,10 | First zylindrisch | Palette, Karton | ≥ 22 | 2, 30 | 17.5, 20, 21.7 | 32.8 - 37.8 | 60 | ca. 4,6 | 16 | 150 | 45
W6v FAL-ORTGANG LINKS EDELNERO | 4250044824926 | 71510611 | Flachdachziegel | Firstanschlusspfanne | anthrazit, braun, dunkelrot, grau, kupfer, natur, rot, schwarz | engobiert, naturfarben | Ton | 275,00 - 310,00 | 440,00 | 3,80 - 5,10 | First zylindrisch | Palette, Karton | ≥ 22 | 2, 30 | 17.5, 20, 21.7 | 32.8 - 37.8 | 60 | ca. 4,6 | 16 | 150 | 45
W6v FAL-ORTGANG LINKS EDELROSSO | 4250044824933 | 71510615 | Flachdachziegel | Firstanschlusspfanne | anthrazit, braun, dunkelrot, grau, kupfer, natur, rot, schwarz | engobiert, naturfarben | Ton | 275,00 - 310,00 | 440,00 | 3,80 - 5,10 | First zylindrisch | Palette, Karton | ≥ 22 | 2, 30 | 17.5, 20, 21.7 | 32.8 - 37.8 | 60 | ca. 4,6 | 16 | 150 | 45
W6v FAL-ORTGANG LINKS EDELSCHIEFER | 4250044824940 | 71510622 | Flachdachziegel | Firstanschlusspfanne | anthrazit, braun, dunkelrot, grau, kupfer, natur, rot, schwarz | engobiert, naturfarben | Ton | 275,00 - 310,00 | 440,00 | 3,80 - 5,10 | First zylindrisch | Palette, Karton | ≥ 22 | 2, 30 | 17.5, 20, 21.7 | 32.8 - 37.8 | 60 | ca. 4,6 | 16 | 150 | 45
W6v FAL-ORTGANG LINKS EDELSPACEGRAU | 4250044830248 | 71510635 | Flachdachziegel | Firstanschlusspfanne | anthrazit, braun, dunkelrot, grau, kupfer, natur, rot, schwarz | engobiert, naturfarben | Ton | 275,00 - 310,00 | 440,00 | 3,80 - 5,10 | First zylindrisch | Palette, Karton | ≥ 22 | 2, 30 | 17.5, 20, 21.7 | 32.8 - 37.8 | 60 | ca. 4,6 | 16 | 150 | 45
W6v FAL-ORTGANG LINKS KUPFERBRAUN | 4250044824841 | 71510604 | Flachdachziegel | Firstanschlusspfanne | anthrazit, braun, dunkelrot, grau, kupfer, natur, rot, schwarz | engobiert, naturfarben | Ton | 275,00 - 310,00 | 440,00 | 3,80 - 5,10 | First zylindrisch | Palette, Karton | ≥ 22 | 2, 30 | 17.5, 20, 21.7 | 32.8 - 37.8 | 60 | ca. 4,6 | 16 | 150 | 45
W6v FAL-ORTGANG LINKS NATURROT | 4250044824803 | 71510601 | Flachdachziegel | Firstanschlusspfanne | anthrazit, braun, dunkelrot, grau, kupfer, natur, rot, schwarz | engobiert, naturfarben | Ton | 275,00 - 310,00 | 440,00 | 3,80 - 5,10 | First zylindrisch | Palette, Karton | ≥ 22 | 2, 30 | 17.5, 20, 21.7 | 32.8 - 37.8 | 60 | ca. 4,6 | 16 | 150 | 45 | https://cdn.ais-online.de/m2/92/62692/images/56/48792956px6016x4016.jpg
W6v FAL-ORTGANG LINKS ROTBRAUN | 4250044824858 | 71510605 | Flachdachziegel | Firstanschlusspfanne | anthrazit, braun, dunkelrot, grau, kupfer, natur, rot, schwarz | engobiert, naturfarben | Ton | 275,00 - 310,00 | 440,00 | 3,80 - 5,10 | First zylindrisch | Palette, Karton | ≥ 22 | 2, 30 | 17.5, 20, 21.7 | 32.8 - 37.8 | 60 | ca. 4,6 | 16 | 150 | 45
W6v FAL-ORTGANG LINKS SAMTSCHWARZ | 4250044831443 | 71510628 | Flachdachziegel | Firstanschlusspfanne | anthrazit, braun, dunkelrot, grau, kupfer, natur, rot, schwarz | engobiert, naturfarben | Ton | 275,00 - 310,00 | 440,00 | 3,80 - 5,10 | First zylindrisch | Palette, Karton | ≥ 22 | 2, 30 | 17.5, 20, 21.7 | 32.8 - 37.8 | 60 | ca. 4,6 | 16 | 150 | 45
W6v FAL-ORTGANG RECHTS ANTHRAZIT | 4250044824834 | 71510506 | Flachdachziegel | Firstanschlusspfanne | anthrazit, braun, dunkelrot, grau, kupfer, natur, rot, schwarz | engobiert, naturfarben | Ton | 275,00 - 310,00 | 440,00 | 3,80 - 5,10 | First zylindrisch | Palette, Karton | ≥ 22 | 2, 30 | 17.5, 20, 21.7 | 32.8 - 37.8 | 60 | ca. 4,6 | 16 | 150 | 45
W6v FAL-ORTGANG RECHTS BRASIL | 4250044831214 | 71510516 | Flachdachziegel | Firstanschlusspfanne | anthrazit, braun, dunkelrot, grau, kupfer, natur, rot, schwarz | engobiert, naturfarben | Ton | 275,00 - 310,00 | 440,00 | 3,80 - 5,10 | First zylindrisch | Palette, Karton | ≥ 22 | 2, 30 | 17.5, 20, 21.7 | 32.8 - 37.8 | 60 | ca. 4,6 | 16 | 150 | 45
W6v FAL-ORTGANG RECHTS EDELMARONE | 4250044824872 | 71510510 | Flachdachziegel | Firstanschlusspfanne | anthrazit, braun, dunkelrot, grau, kupfer, natur, rot, schwarz | engobiert, naturfarben | Ton | 275,00 - 310,00 | 440,00 | 3,80 - 5,10 | First zylindrisch | Palette, Karton | ≥ 22 | 2, 30 | 17.5, 20, 21.7 | 32.8 - 37.8 | 60 | ca. 4,6 | 16 | 150 | 45
W6v FAL-ORTGANG RECHTS EDELNERO | 4250044824889 | 71510511 | Flachdachziegel | Firstanschlusspfanne | anthrazit, braun, dunkelrot, grau, kupfer, natur, rot, schwarz | engobiert, naturfarben | Ton | 275,00 - 310,00 | 440,00 | 3,80 - 5,10 | First zylindrisch | Palette, Karton | ≥ 22 | 2, 30 | 17.5, 20, 21.7 | 32.8 - 37.8 | 60 | ca. 4,6 | 16 | 150 | 45
W6v FAL-ORTGANG RECHTS EDELROSSO | 4250044824896 | 71510515 | Flachdachziegel | Firstanschlusspfanne | anthrazit, braun, dunkelrot, grau, kupfer, natur, rot, schwarz | engobiert, naturfarben | Ton | 275,00 - 310,00 | 440,00 | 3,80 - 5,10 | First zylindrisch | Palette, Karton | ≥ 22 | 2, 30 | 17.5, 20, 21.7 | 32.8 - 37.8 | 60 | ca. 4,6 | 16 | 150 | 45
W6v FAL-ORTGANG RECHTS EDELSCHIEFER | 4250044824902 | 71510522 | Flachdachziegel | Firstanschlusspfanne | anthrazit, braun, dunkelrot, grau, kupfer, natur, rot, schwarz | engobiert, naturfarben | Ton | 275,00 - 310,00 | 440,00 | 3,80 - 5,10 | First zylindrisch | Palette, Karton | ≥ 22 | 2, 30 | 17.5, 20, 21.7 | 32.8 - 37.8 | 60 | ca. 4,6 | 16 | 150 | 45
W6v FAL-ORTGANG RECHTS EDELSPACEGRAU | 4250044830231 | 71510535 | Flachdachziegel | Firstanschlusspfanne | anthrazit, braun, dunkelrot, grau, kupfer, natur, rot, schwarz | engobiert, naturfarben | Ton | 275,00 - 310,00 | 440,00 | 3,80 - 5,10 | First zylindrisch | Palette, Karton | ≥ 22 | 2, 30 | 17.5, 20, 21.7 | 32.8 - 37.8 | 60 | ca. 4,6 | 16 | 150 | 45
W6v FAL-ORTGANG RECHTS KUPFERBRAUN | 4250044824810 | 71510504 | Flachdachziegel | Firstanschlusspfanne | anthrazit, braun, dunkelrot, grau, kupfer, natur, rot, schwarz | engobiert, naturfarben | Ton | 275,00 - 310,00 | 440,00 | 3,80 - 5,10 | First zylindrisch | Palette, Karton | ≥ 22 | 2, 30 | 17.5, 20, 21.7 | 32.8 - 37.8 | 60 | ca. 4,6 | 16 | 150 | 45
W6v FAL-ORTGANG RECHTS NATURROT | 4250044824797 | 71510501 | Flachdachziegel | Firstanschlusspfanne | anthrazit, braun, dunkelrot, grau, kupfer, natur, rot, schwarz | engobiert, naturfarben | Ton | 275,00 - 310,00 | 440,00 | 3,80 - 5,10 | First zylindrisch | Palette, Karton | ≥ 22 | 2, 30 | 17.5, 20, 21.7 | 32.8 - 37.8 | 60 | ca. 4,6 | 16 | 150 | 45 | https://cdn.ais-online.de/m2/92/62692/images/34/48793034px6016x4016.jpg
W6v FAL-ORTGANG RECHTS ROTBRAUN | 4250044824827 | 71510505 | Flachdachziegel | Firstanschlusspfanne | anthrazit, braun, dunkelrot, grau, kupfer, natur, rot, schwarz | engobiert, naturfarben | Ton | 275,00 - 310,00 | 440,00 | 3,80 - 5,10 | First zylindrisch | Palette, Karton | ≥ 22 | 2, 30 | 17.5, 20, 21.7 | 32.8 - 37.8 | 60 | ca. 4,6 | 16 | 150 | 45
W6v FAL-ORTGANG RECHTS SAMTSCHWARZ | 4250044831436 | 71510528 | Flachdachziegel | Firstanschlusspfanne | anthrazit, braun, dunkelrot, grau, kupfer, natur, rot, schwarz | engobiert, naturfarben | Ton | 275,00 - 310,00 | 440,00 | 3,80 - 5,10 | First zylindrisch | Palette, Karton | ≥ 22 | 2, 30 | 17.5, 20, 21.7 | 32.8 - 37.8 | 60 | ca. 4,6 | 16 | 150 | 45
W6v FAL ROTBRAUN | 4250044824735 | 71510405 | Flachdachziegel | Firstanschlusspfanne | anthrazit, braun, dunkelrot, grau, kupfer, natur, rot, schwarz | engobiert, naturfarben | Ton | 275,00 - 310,00 | 440,00 | 3,80 - 5,10 | First zylindrisch | Palette, Karton | ≥ 22 | 2, 30 | 17.5, 20, 21.7 | 32.8 - 37.8 | 60 | ca. 4,6 | 16 | 150 | 45
W6v FAL SAMTSCHWARZ | 4250044831429 | 71510428 | Flachdachziegel | Firstanschlusspfanne | anthrazit, braun, dunkelrot, grau, kupfer, natur, rot, schwarz | engobiert, naturfarben | Ton | 275,00 - 310,00 | 440,00 | 3,80 - 5,10 | First zylindrisch | Palette, Karton | ≥ 22 | 2, 30 | 17.5, 20, 21.7 | 32.8 - 37.8 | 60 | ca. 4,6 | 16 | 150 | 45
powered by Heinze