## Jacobi Dachziegel
Jacobi Dachziegel
Name | GTIN | HAN | Art Dachziegel | Art Formziegel | Farbton | Oberfläche | Werkstoff | Breite (mm) | Länge (mm) | Gewicht (kg) | Verpackung Teilgebindeeinheit | Regeldachneigung in ° | Verpackung in Stück pro Kleinpäckchen/Schlauch | Deckbreite (cm) | Decklänge (cm) | Verpackung in Stück pro Palette | Bedarf Stück pro lfm | Schenkelhöhe des Ortgangs (mm) | Bilder
W6v ORTGANG RECHTS EDELMARONE | 4250044823271 | 71510710 | Flachdachziegel | Ortgangpfanne | rot | engobiert | Ton | 275,00 | 440,00 | 4,80 | Karton | ≥ 22 | 14 | 20 | 33.3 - 36.2 | 56 | ca. 2,9 | 45
powered by Heinze