## Jacobi Dachziegel
Jacobi Dachziegel
Name | GTIN | HAN | Art Dachziegel | Farbton | Format | Oberfläche | Werkstoff | Breite (mm) | Länge (mm) | Bauteil, Dachdeckung/Wandbekleidung | Schnittform | Gewicht (kg) | Verpackung Teilgebindeeinheit | Regeldachneigung in ° | Deckbreite (cm) | Decklänge (cm) | Verpackung in Stück pro Kleinpäckchen/Schlauch | Bilder
Wellenbiber Biberschwanzziegel Doppelbiber |  |  | Biberschwanz-Ziegel | braun, natur, rot | Doppelbiber | naturfarben | Ton | 340,00 | 380,00 | Anschluss, Ortgang | Sechseckschnitt | 4,40 | Kleinpäckchen | ≥ 30 | 34 | 34 | 8
WELLENBIBER DOPPELBIBER 18 MM BRAUN VERSTÄRKT | 4250044827385 | 73212223 | Biberschwanz-Ziegel | braun, natur, rot | Doppelbiber | naturfarben | Ton | 340,00 | 380,00 | Anschluss, Ortgang | Sechseckschnitt | 4,40 | Kleinpäckchen | ≥ 30 | 34 | 34 | 8
WELLENBIBER DOPPELBIBER 18 MM NATURROT VERSTÄRKT | 4250044827378 | 73212201 | Biberschwanz-Ziegel | braun, natur, rot | Doppelbiber | naturfarben | Ton | 340,00 | 380,00 | Anschluss, Ortgang | Sechseckschnitt | 4,40 | Kleinpäckchen | ≥ 30 | 34 | 34 | 8
WELLENBIBER DOPPELBIBER SECHSECK BRAUN VERSTÄRKT 18 MM | 4250044827408 | 73222223 | Biberschwanz-Ziegel | braun, natur, rot | Doppelbiber | naturfarben | Ton | 340,00 | 380,00 | Anschluss, Ortgang | Sechseckschnitt | 4,40 | Kleinpäckchen | ≥ 30 | 34 | 34 | 8
WELLENBIBER DOPPELBIBER SECHSECK NATURROT VERSTÄRKT 18 MM | 4250044827392 | 73222201 | Biberschwanz-Ziegel | braun, natur, rot | Doppelbiber | naturfarben | Ton | 340,00 | 380,00 | Anschluss, Ortgang | Sechseckschnitt | 4,40 | Kleinpäckchen | ≥ 30 | 34 | 34 | 8
powered by Heinze