## Jacobi Dachziegel
Jacobi Dachziegel
Name | HAN | Art Dachziegel | Farbton | Format | Oberfläche | Werkstoff | Breite (mm) | Länge (mm) | Bauteil, Dachdeckung/Wandbekleidung | Gewicht (kg) | Firstempfehlung | Verpackung Teilgebindeeinheit | Regeldachneigung in ° | Verpackung in Stück pro Kleinpäckchen/Schlauch | Deckbreite (cm) | Decklänge (cm) | Verpackung in Stück pro Palette | Bedarf Stück pro m² | Bilder
Z2 ALTSCHWARZ | 010021 | Doppelmuldenfalzziegel | schwarz | Ganzer Ziegel | engobiert | Ton | 249,00 | 423,00 | Dachfläche | 3,80 | F6v, F1v, F16, F1, F9 | Karton | ≥ 25 | 56 | 20.5 | 34.5 - 35.5 | 280 | 13,7-14,1 | https://cdn.ais-online.de/m2/92/62692/images/96/48792896px1417x1657.jpg
powered by Heinze