## Jacobi Dachziegel
Jacobi Dachziegel
Name | HAN | Art Dachziegel | Farbton | Format | Oberfläche | Werkstoff | Breite (mm) | Länge (mm) | Bauteil, Dachdeckung/Wandbekleidung | Gewicht (kg) | Firstempfehlung | Verpackung Teilgebindeeinheit | Regeldachneigung in ° | Verpackung in Stück pro Kleinpäckchen/Schlauch | Deckbreite (cm) | Decklänge (cm) | Verpackung in Stück pro Palette | Bedarf Stück pro m² | Bilder
Z7V NATURROT | 010333 | Reformziegel | natur, rot | Ganzer Ziegel | naturfarben | Ton | 249,00 | 427,00 | Dachfläche | 3,50 | F1, F1v, F6v, F9, F20 | Palette | ≥ 30 | 56 | 20.5 | 25.0 - 35.0 | 280 | 13,9-19,5 | https://cdn.ais-online.de/m2/92/62692/images/05/48793005px1417x1706.jpg
powered by Heinze