## James Hardie Europe
James Hardie Europe
Name | GTIN | HAN | Farbton | Oberfläche | Werkstoff | Breite (mm) | Länge (mm) | Stärke (mm) | Ausführung Bekleidung | Brandverhalten | Wärmeleitfähigkeitsstufe | Wärmeleitfähigkeit (W/(m*K)) | Bilder
Aestuver® Brandschutzplatte Tx |  |  | grau | geschliffen, glatt | Leichtbeton | 625,00 | 2.600,00 | 20,00 - 35,00 | Platte | A1 | 021 | 0,21 | https://cdn.ais-online.de/m2/98/66098/images/88/42927788px2500x1088.jpg
AESTUVER-Tx 20mm 625x2600 | 4007548013710 | 8122001 | grau | geschliffen, glatt | Leichtbeton | 625,00 | 2.600,00 | 20,00 - 35,00 | Platte | A1 | 021 | 0,21 | https://cdn.ais-online.de/m2/98/66098/images/88/42927788px2500x1088.jpg
AESTUVER-Tx 25mm 625x2600 | 4007548013734 | 8122501 | grau | geschliffen, glatt | Leichtbeton | 625,00 | 2.600,00 | 20,00 - 35,00 | Platte | A1 | 021 | 0,21 | https://cdn.ais-online.de/m2/98/66098/images/88/42927788px2500x1088.jpg
AESTUVER-Tx 30mm 625x2600 | 4007548013758 | 8123001 | grau | geschliffen, glatt | Leichtbeton | 625,00 | 2.600,00 | 20,00 - 35,00 | Platte | A1 | 021 | 0,21 | https://cdn.ais-online.de/m2/98/66098/images/88/42927788px2500x1088.jpg
AESTUVER-Tx 35mm 625x2600 | 4007548020541 | 8123501 | grau | geschliffen, glatt | Leichtbeton | 625,00 | 2.600,00 | 20,00 - 35,00 | Platte | A1 | 021 | 0,21 | https://cdn.ais-online.de/m2/98/66098/images/88/42927788px2500x1088.jpg
powered by Heinze