## James Hardie Europe
James Hardie Europe
Name | GTIN | HAN | Farbton | Oberfläche | Werkstoff | Breite (mm) | Länge (mm) | Stärke (mm) | Ausführung Bekleidung | Brandverhalten | Wärmeleitfähigkeitsstufe | Wärmeleitfähigkeit (W/(m*K)) | Bilder
Aestuver® Brandschutzplatte |  |  | grau | geschliffen, glatt | Leichtbeton | 1.250,00 | 2.600,00 | 10,00 - 60,00 | Platte | A1 | 021 | 0,21 | https://cdn.ais-online.de/m2/98/66098/images/40/42909040px1920x1281.jpg
AESTUVER-Platte, 10 mm 1250x2600 | 4007548006415 | 8001000 | grau | geschliffen, glatt | Leichtbeton | 1.250,00 | 2.600,00 | 10,00 - 60,00 | Platte | A1 | 021 | 0,21 | https://cdn.ais-online.de/m2/98/66098/images/40/42909040px1920x1281.jpg
AESTUVER-Platte, 12 mm 1250x2600 | 4007548006422 | 8001200 | grau | geschliffen, glatt | Leichtbeton | 1.250,00 | 2.600,00 | 10,00 - 60,00 | Platte | A1 | 021 | 0,21 | https://cdn.ais-online.de/m2/98/66098/images/40/42909040px1920x1281.jpg
AESTUVER-Platte, 15 mm 1250x2600 | 4007548006439 | 8001500 | grau | geschliffen, glatt | Leichtbeton | 1.250,00 | 2.600,00 | 10,00 - 60,00 | Platte | A1 | 021 | 0,21 | https://cdn.ais-online.de/m2/98/66098/images/40/42909040px1920x1281.jpg
AESTUVER-Platte, 20 mm 1250x2600 | 4007548006446 | 8002000 | grau | geschliffen, glatt | Leichtbeton | 1.250,00 | 2.600,00 | 10,00 - 60,00 | Platte | A1 | 021 | 0,21 | https://cdn.ais-online.de/m2/98/66098/images/40/42909040px1920x1281.jpg
AESTUVER-Platte, 25 mm 1250x2600 | 4007548006453 | 8002500 | grau | geschliffen, glatt | Leichtbeton | 1.250,00 | 2.600,00 | 10,00 - 60,00 | Platte | A1 | 021 | 0,21 | https://cdn.ais-online.de/m2/98/66098/images/40/42909040px1920x1281.jpg
AESTUVER-Platte, 30 mm 1250x2600 | 4007548006460 | 8003000 | grau | geschliffen, glatt | Leichtbeton | 1.250,00 | 2.600,00 | 10,00 - 60,00 | Platte | A1 | 021 | 0,21 | https://cdn.ais-online.de/m2/98/66098/images/40/42909040px1920x1281.jpg
AESTUVER-Platte, 35 mm 1250x2600 | 4007548011594 | 8003500 | grau | geschliffen, glatt | Leichtbeton | 1.250,00 | 2.600,00 | 10,00 - 60,00 | Platte | A1 | 021 | 0,21 | https://cdn.ais-online.de/m2/98/66098/images/40/42909040px1920x1281.jpg
AESTUVER-Platte, 40 mm 1250x2600 | 4007548006477 | 8004000 | grau | geschliffen, glatt | Leichtbeton | 1.250,00 | 2.600,00 | 10,00 - 60,00 | Platte | A1 | 021 | 0,21 | https://cdn.ais-online.de/m2/98/66098/images/40/42909040px1920x1281.jpg
AESTUVER-Platte, 50 mm 1250x2600 | 4007548006484 | 8005000 | grau | geschliffen, glatt | Leichtbeton | 1.250,00 | 2.600,00 | 10,00 - 60,00 | Platte | A1 | 021 | 0,21 | https://cdn.ais-online.de/m2/98/66098/images/40/42909040px1920x1281.jpg
AESTUVER-Platte, 60 mm 1250x2600 | 4007548006491 | 8006000 | grau | geschliffen, glatt | Leichtbeton | 1.250,00 | 2.600,00 | 10,00 - 60,00 | Platte | A1 | 021 | 0,21 | https://cdn.ais-online.de/m2/98/66098/images/40/42909040px1920x1281.jpg
powered by Heinze