## James Hardie Europe
James Hardie Europe
Name | GTIN | HAN | Farbton | Oberfläche | Werkstoff | Breite (mm) | Länge (mm) | Stärke (mm) | Ausführung Bekleidung | Brandverhalten | Wärmeleitfähigkeitsstufe | Wärmeleitfähigkeit (W/(m*K)) | Bilder
AESTUVER-Platte, 40 mm 1250x2600 | 4007548006477 | 8004000 | grau | geschliffen, glatt | Leichtbeton | 1.250,00 | 2.600,00 | 40,00 | Platte | A1 | 021 | 0,21 | https://cdn.ais-online.de/m2/98/66098/images/40/42909040px1920x1281.jpg
powered by Heinze