## James Hardie Europe
James Hardie Europe
Name | GTIN | HAN | Farbton | Oberfläche | Werkstoff | Breite (mm) | Länge (mm) | Stärke (mm) | Ausführung Bekleidung | Brandverhalten | Wärmeleitfähigkeit (W/(m*K)) | Farbtonbezeichnung Hersteller | Bilder
Hardie® Architectural Panel Metallics 8 mm Silber 25 St. | 4007548033138 | 5556382 | silber | beschichtet | Faserzement | 1.220,00 | 3.048,00 | 8,00 | Platte | A2-s1, d0 | 0,23 | Silber | https://cdn.ais-online.de/m2/98/66098/images/52/48080552px9502x6334.jpg
powered by Heinze