## James Hardie Europe
James Hardie Europe
Name | GTIN | HAN | Farbton | Oberfläche | Werkstoff | Breite (mm) | Länge (mm) | Stärke (mm) | Ausführung Bekleidung | Brandverhalten | Wärmeleitfähigkeit (W/(m*K)) | Farbtonbezeichnung Hersteller | Bilder
Hardie® Panel 11 mm Schneeweiß 18 St. | 4007548033046 | 5673621 | weiß | beschichtet, glatt | Faserzement | 1.220,00 | 3.048,00 | 11,00 | Platte | A2-s1, d0 | 0,23 | Schneeweiß | https://cdn.ais-online.de/m2/98/66098/images/72/44795972px2500x1088.webp
powered by Heinze