## James Hardie Europe
James Hardie Europe
Name | GTIN | HAN | Farbton | Oberfläche | Werkstoff | Breite (mm) | Länge (mm) | Stärke (mm) | Ausführung Bekleidung | Brandverhalten | Wärmeleitfähigkeit (W/(m*K)) | Farbtonbezeichnung Hersteller | Bilder
Hardie® Panel 8 mm Custom Colour - Individuelle Farbe 25 St. | 4007548029698 | 5177031 | nach Hersteller-Farbkarte | beschichtet, glatt | Faserzement | 1.220,00 | 3.048,00 | 8,00 | Platte | A2-s1, d0 | 0,23 | Individuelle Farbe
powered by Heinze