## James Hardie Europe
James Hardie Europe
Name | Farbton | Konstruktionstyp | Oberfläche | Breite (mm) | Länge (mm) | Stärke (mm) | Ausführung Bekleidung | Brandverhalten | Kantenausführung | Werkstoff Profil, Rahmen | Wärmeleitfähigkeit (W/(m*K)) | Bilder
Hardie® Panel Fassadensystem | anthrazit, grau, schwarz, weiß | Elementfassade | beschichtet | 1.220,00 | 3.050,00 | 8,00 - 11,00 | Platte | A2-s1, d0 | gerade | Faserzement | 0,23 | https://cdn.ais-online.de/m2/98/66098/images/02/45120502px1672x1920.jpg
powered by Heinze