## James Hardie Europe
James Hardie Europe
Name | GTIN | HAN | Farbton | Oberfläche | Werkstoff | Breite (mm) | Länge (mm) | Stärke (mm) | Ausführung Bekleidung | Brandverhalten | Wärmeleitfähigkeit (W/(m*K)) | Farbtonbezeichnung Hersteller | Bilder
Hardie® Plank Smooth Khakibraun 84 St. | 0727396468619 | 5711620 | hellbraun | beschichtet, glatt | Faserzement | 180,00 | 3.600,00 | 8,00 | Platte | A2-s1, d0 | 0,23 | Khakibraun
powered by Heinze