## James Hardie Europe
James Hardie Europe
Name | GTIN | HAN | Farbton | Oberfläche | Werkstoff | Breite (mm) | Länge (mm) | Stärke (mm) | Ausführung Bekleidung | Brandverhalten | Wärmeleitfähigkeit (W/(m*K)) | Farbtonbezeichnung Hersteller | Bilder
Hardie® VL Plank Faserzement Platte HS |  |  | beige, braun, grau, schwarz, weiß | beschichtet, strukturiert | Faserzement | 214,00 | 3.600,00 | 11,00 | Platte | A2-s1, d0 | 0,23 | Nebelgrau, Schwarz, Schneeweiß, Cashmere, Anthrazitgrau, Schiefergrau, Kastanienbraun, Khakibraun | https://cdn.ais-online.de/m2/98/66098/images/76/44795876px2500x1088.jpg https://cdn.ais-online.de/m2/98/66098/images/78/44795878px2500x1088.jpg https://cdn.ais-online.de/m2/98/66098/images/72/44795872px2500x1088.jpg https://cdn.ais-online.de/m2/98/66098/images/80/44795880px2500x1088.jpg https://cdn.ais-online.de/m2/98/66098/images/68/44795868px2500x1088.jpg https://cdn.ais-online.de/m2/98/66098/images/74/44795874px2500x1088.jpg
Hardie® VL Plank Cedar Anthrazitgrau 160 St. | 4007548026895 | 5422121 | beige, braun, grau, schwarz, weiß | beschichtet, strukturiert | Faserzement | 214,00 | 3.600,00 | 11,00 | Platte | A2-s1, d0 | 0,23 | Nebelgrau, Schwarz, Schneeweiß, Cashmere, Anthrazitgrau, Schiefergrau, Kastanienbraun, Khakibraun | https://cdn.ais-online.de/m2/98/66098/images/68/44795868px2500x1088.jpg
Hardie® VL Plank Cedar Cashmere 160 St. | 4007548026949 | 5692121 | beige, braun, grau, schwarz, weiß | beschichtet, strukturiert | Faserzement | 214,00 | 3.600,00 | 11,00 | Platte | A2-s1, d0 | 0,23 | Nebelgrau, Schwarz, Schneeweiß, Cashmere, Anthrazitgrau, Schiefergrau, Kastanienbraun, Khakibraun | https://cdn.ais-online.de/m2/98/66098/images/80/44795880px2500x1088.jpg
Hardie® VL Plank Cedar Kastanienbraun 160 St. | 4007548030199 | 5892121 | beige, braun, grau, schwarz, weiß | beschichtet, strukturiert | Faserzement | 214,00 | 3.600,00 | 11,00 | Platte | A2-s1, d0 | 0,23 | Nebelgrau, Schwarz, Schneeweiß, Cashmere, Anthrazitgrau, Schiefergrau, Kastanienbraun, Khakibraun
Hardie® VL Plank Cedar Khakibraun 160 St. | 4007548030182 | 5712121 | beige, braun, grau, schwarz, weiß | beschichtet, strukturiert | Faserzement | 214,00 | 3.600,00 | 11,00 | Platte | A2-s1, d0 | 0,23 | Nebelgrau, Schwarz, Schneeweiß, Cashmere, Anthrazitgrau, Schiefergrau, Kastanienbraun, Khakibraun
Hardie® VL Plank Cedar Nebelgrau 160 St. | 4007548026925 | 5842121 | beige, braun, grau, schwarz, weiß | beschichtet, strukturiert | Faserzement | 214,00 | 3.600,00 | 11,00 | Platte | A2-s1, d0 | 0,23 | Nebelgrau, Schwarz, Schneeweiß, Cashmere, Anthrazitgrau, Schiefergrau, Kastanienbraun, Khakibraun | https://cdn.ais-online.de/m2/98/66098/images/76/44795876px2500x1088.jpg
Hardie® VL Plank Cedar Schiefergrau 160 St. | 4007548026918 | 5512121 | beige, braun, grau, schwarz, weiß | beschichtet, strukturiert | Faserzement | 214,00 | 3.600,00 | 11,00 | Platte | A2-s1, d0 | 0,23 | Nebelgrau, Schwarz, Schneeweiß, Cashmere, Anthrazitgrau, Schiefergrau, Kastanienbraun, Khakibraun | https://cdn.ais-online.de/m2/98/66098/images/74/44795874px2500x1088.jpg
Hardie® VL Plank Cedar Schneeweiß 160 St. | 4007548026901 | 5672121 | beige, braun, grau, schwarz, weiß | beschichtet, strukturiert | Faserzement | 214,00 | 3.600,00 | 11,00 | Platte | A2-s1, d0 | 0,23 | Nebelgrau, Schwarz, Schneeweiß, Cashmere, Anthrazitgrau, Schiefergrau, Kastanienbraun, Khakibraun | https://cdn.ais-online.de/m2/98/66098/images/72/44795872px2500x1088.jpg
Hardie® VL Plank Cedar Schwarz 160 St. | 4007548026932 | 5952121 | beige, braun, grau, schwarz, weiß | beschichtet, strukturiert | Faserzement | 214,00 | 3.600,00 | 11,00 | Platte | A2-s1, d0 | 0,23 | Nebelgrau, Schwarz, Schneeweiß, Cashmere, Anthrazitgrau, Schiefergrau, Kastanienbraun, Khakibraun | https://cdn.ais-online.de/m2/98/66098/images/78/44795878px2500x1088.jpg
powered by Heinze