## KALDEWEI
KALDEWEI
Name | GTIN | HAN | Farbton | Form | Oberfläche | Werkstoff | Breite (mm) | Höhe (mm) | Innentiefe (mm) | Länge (mm) | Durchmesser Ablauf (mm) | Materialstärke (mm) | Radius (mm) | Segment | Bilder
Duschfläche ARRONDO MIT ANGEFORMTER VERKLEIDUNG, Mod.880-1 900 x900mm, bahamabeige | 4001112776872 | 460400010030 | beige | Viertelkreis | emailliert, glänzend | Stahl | 900,00 | 80,00 | 65,00 | 900,00 | 90,00 | 2,90 | 550,00 | AMBIENTE | https://cdn.ais-online.de/m2/20/64720/images/81/47964281px3507x2478.webp https://cdn.ais-online.de/m2/20/64720/images/43/47964343px640x480.jpg https://cdn.ais-online.de/m2/20/64720/images/97/44473797px8080x5109.jpg
powered by Heinze