## KANN Baustoffwerke
KANN Baustoffwerke
Name | GTIN | HAN | Art Pflaster | Ausführung Pflaster | Belastbarkeit | Bewertungsgruppe Rutschgefahr | Farbton | Oberfläche | Werkstoff | Breite (mm) | Dicke (mm) | Länge (mm) | Kantenausführung | Gewicht (kg/m²) | Erfüllt Richtlinie | Eigenschaften | Systemfamilie | Versickerung | Bilder
Doppel-T Aqua 8 cm anthrazit | 4024991639540 | 491145 | Doppel-T-Stein | Ökopflaster (wasserdurchlässig) | befahrbar, begehbar | R 13 | anthrazit | glatt | Beton | 140,00 | 80,00 | 200,00 | gefast | 159,00 | EN 1338 DI | kombinierbar mit Doppel-T-Verbundpflaster zur Herstellung stabiler Flächenbereiche mit sickerfähigen Zonen | Doppel-T | 10 mm Sickerfuge, Ǝ ca. 11,7 % Sickerfugenanteil, Ǝ Versickerungsleistung: 12.200 l/(s ∙ ha) (Nachweis der Versickerungsleistung liegt vor) | https://cdn.ais-online.de/m2/97/64697/images/07/43055107px1286x1000.jpg https://cdn.ais-online.de/m2/97/64697/images/52/43209152px1200x559.jpg https://cdn.ais-online.de/m2/97/64697/images/51/43209451px1200x685.jpg https://cdn.ais-online.de/m2/97/64697/images/78/43209778px500x500.jpg https://cdn.ais-online.de/m2/97/64697/images/91/43764691px4536x2575.jpg https://cdn.ais-online.de/m2/97/64697/images/92/43764692px390x390.jpg https://cdn.ais-online.de/m2/97/64697/images/93/43764693px1000x1000.jpg
powered by Heinze