## KANN Baustoffwerke
KANN Baustoffwerke
Name | GTIN | HAN | Art Pflaster | Belastbarkeit | Bewertungsgruppe Rutschgefahr | Farbton | Oberfläche | Werkstoff | Breite (mm) | Dicke (mm) | Länge (mm) | Chemische Beständigkeit | Gewicht (kg/m²) | Erfüllt Richtlinie | Systemfamilie | Bilder
Germania antik 14/14/8 anthrazit | 4024991034970 | 467140 | Normalstein / Flächenstein | befahrbar, begehbar | R 13 | anthrazit | gealtert | Beton | 140,00 | 80,00 | 140,00 | tausalzbeständig | 180,00 | EN 1338 DI(K) | Germania antik® | https://cdn.ais-online.de/m2/97/64697/images/49/43054649px1017x396.jpg https://cdn.ais-online.de/m2/97/64697/images/37/43209037px500x500.jpg https://cdn.ais-online.de/m2/97/64697/images/44/43209244px1200x600.jpg https://cdn.ais-online.de/m2/97/64697/images/22/43209622px1200x624.jpg https://cdn.ais-online.de/m2/97/64697/images/35/43764435px1000x1000.jpg https://cdn.ais-online.de/m2/97/64697/images/36/43764436px1000x691.jpg https://cdn.ais-online.de/m2/97/64697/images/37/43764437px390x390.jpg
powered by Heinze