## KANN Baustoffwerke
KANN Baustoffwerke
Name | GTIN | HAN | Belastbarkeit | Bewertungsgruppe Rutschgefahr | Farbton | Oberfläche | Werkstoff | Breite (mm) | Länge (mm) | Chemische Beständigkeit | Erfüllt Richtlinie | Bilder
KANN Polaris® Bodenplatte |  |  | begehbar | R 12 | grau | feingestrahlt, hydrophobiert | Betonwerkstein | 400,00 - 800,00 | 800,00 | tausalzbeständig | EN 13748-2 Th1 UT H D A1fl | https://cdn.ais-online.de/m2/97/64697/images/56/43209256px500x500.jpg https://cdn.ais-online.de/m2/97/64697/images/02/43209802px1200x633.jpg
Polaris 80/40/3,8 grau feingestrahlt | 4024991884223 | 8770410 | begehbar | R 12 | grau | feingestrahlt, hydrophobiert | Betonwerkstein | 400,00 - 800,00 | 800,00 | tausalzbeständig | EN 13748-2 Th1 UT H D A1fl
Polaris 80/80/5 grau feingestrahlt | 4024991850044 | 8770510 | begehbar | R 12 | grau | feingestrahlt, hydrophobiert | Betonwerkstein | 400,00 - 800,00 | 800,00 | tausalzbeständig | EN 13748-2 Th1 UT H D A1fl | https://cdn.ais-online.de/m2/97/64697/images/56/43209256px500x500.jpg https://cdn.ais-online.de/m2/97/64697/images/02/43209802px1200x633.jpg
powered by Heinze