## KANN Baustoffwerke
KANN Baustoffwerke
Name | GTIN | HAN | Art Pflaster | Ausführung Pflaster | Belastbarkeit | Bewertungsgruppe Rutschgefahr | Farbton | Oberfläche | Werkstoff | Breite (mm) | Dicke (mm) | Länge (mm) | Chemische Beständigkeit | Kantenausführung | Gewicht (kg/m²) | Erfüllt Richtlinie | Eigenschaften | Systemfamilie | Versickerung | Bilder
KANN Stratos® Aqua Pflasterstein |  |  | Normalstein / Flächenstein, Quadratstein | Ökopflaster (wasserdurchlässig) | befahrbar, begehbar | R 13 | dunkelgrau, hellgrau | glatt | Beton | 200,00 | 80,00 | 400,00 | tausalzbeständig | gefast | 180,00 | Erfüllt EN 1339 DIKPU | KANNtec10-Verschiebeschutz | Stratos® | Sickerfuge: 5 mm, Sickerfugenanteil: ca. 3,5%, Ǝ Versickerungsleistung: 1.800 l/(s ∙ ha) (Nachweis der Versickerungsleistung liegt vor) | https://cdn.ais-online.de/m2/97/64697/images/05/43209005px500x500.jpg https://cdn.ais-online.de/m2/97/64697/images/20/43209620px1200x774.jpg https://cdn.ais-online.de/m2/97/64697/images/13/43209013px500x500.jpg https://cdn.ais-online.de/m2/97/64697/images/03/43210003px1200x1252.jpg https://cdn.ais-online.de/m2/97/64697/images/45/43210145px1200x850.jpg
Stratos-Aqua 40/20/8 Moonlightschwarz | 4024991840502 | 580148 | Normalstein / Flächenstein, Quadratstein | Ökopflaster (wasserdurchlässig) | befahrbar, begehbar | R 13 | dunkelgrau, hellgrau | glatt | Beton | 200,00 | 80,00 | 400,00 | tausalzbeständig | gefast | 180,00 | Erfüllt EN 1339 DIKPU | KANNtec10-Verschiebeschutz | Stratos® | Sickerfuge: 5 mm, Sickerfugenanteil: ca. 3,5%, Ǝ Versickerungsleistung: 1.800 l/(s ∙ ha) (Nachweis der Versickerungsleistung liegt vor) | https://cdn.ais-online.de/m2/97/64697/images/05/43209005px500x500.jpg https://cdn.ais-online.de/m2/97/64697/images/20/43209620px1200x774.jpg
Stratos-Aqua 40/20/8 Titangrau | 4024991840496 | 580048 | Normalstein / Flächenstein, Quadratstein | Ökopflaster (wasserdurchlässig) | befahrbar, begehbar | R 13 | dunkelgrau, hellgrau | glatt | Beton | 200,00 | 80,00 | 400,00 | tausalzbeständig | gefast | 180,00 | Erfüllt EN 1339 DIKPU | KANNtec10-Verschiebeschutz | Stratos® | Sickerfuge: 5 mm, Sickerfugenanteil: ca. 3,5%, Ǝ Versickerungsleistung: 1.800 l/(s ∙ ha) (Nachweis der Versickerungsleistung liegt vor) | https://cdn.ais-online.de/m2/97/64697/images/13/43209013px500x500.jpg https://cdn.ais-online.de/m2/97/64697/images/03/43210003px1200x1252.jpg https://cdn.ais-online.de/m2/97/64697/images/45/43210145px1200x850.jpg
powered by Heinze