## KANN Baustoffwerke
KANN Baustoffwerke
Name | GTIN | HAN | Art Pflaster | Ausführung Pflaster | Belastbarkeit | Bewertungsgruppe Rutschgefahr | Farbton | Oberfläche | Werkstoff | Breite (mm) | Dicke (mm) | Länge (mm) | Chemische Beständigkeit | Kantenausführung | Gewicht (kg/m²) | Erfüllt Richtlinie | Maße | Systemfamilie | Bilder
La Tierra 6 cm wilder Verband Muschelkalk-nuanciert | 4024991806478 | 519535 | Normalstein / Flächenstein | Kleinpflaster | befahrbar, begehbar | R 13 | beige, grau | glatt | Beton | 150,00 - 225,00 | 60,00 | 150,00 - 450,00 | tausalzbeständig | gefast | 130,00 | EN 1338 DI(K), EN 1339 DIKPU | 15x15, 22.5x15, 30x15, 22.5x22.5, 37.5x22.5, 45x22.5 cm | La Tierra® | https://cdn.ais-online.de/m2/97/64697/images/42/43209742px1200x637.jpg https://cdn.ais-online.de/m2/97/64697/images/18/43209918px1200x624.jpg https://cdn.ais-online.de/m2/97/64697/images/15/43210015px500x500.jpg https://cdn.ais-online.de/m2/97/64697/images/29/43210129px1200x611.jpg https://cdn.ais-online.de/m2/97/64697/images/81/43210181px1200x577.jpg
powered by Heinze