## KANN Baustoffwerke
KANN Baustoffwerke
Name | GTIN | HAN | Art Pflaster | Ausführung Pflaster | Belastbarkeit | Bewertungsgruppe Rutschgefahr | Farbton | Oberfläche | Werkstoff | Breite (mm) | Dicke (mm) | Länge (mm) | Chemische Beständigkeit | Kantenausführung | Gewicht (kg/m²) | Erfüllt Richtlinie | Systemfamilie | Bilder
MultiTec 40/40/8 rot | 4024991495931 | 445344 | Normalstein / Flächenstein, Quadratstein | Großpflaster | befahrbar, begehbar | R 13 | rot | glatt | Beton | 80,00 | 80,00 | 400,00 | tausalzbeständig | gefast | 180,00 | EN 1338 DI(K), EN 1339 DIKPU | MultiTec | https://cdn.ais-online.de/m2/97/64697/images/88/42939488px6448x1000.jpg https://cdn.ais-online.de/m2/97/64697/images/32/43208832px500x500.jpg https://cdn.ais-online.de/m2/97/64697/images/96/43764496px1920x298.jpg https://cdn.ais-online.de/m2/97/64697/images/81/43764581px390x390.jpg
powered by Heinze