## KANN Baustoffwerke
KANN Baustoffwerke
Name | GTIN | HAN | Art Pflaster | Ausführung Pflaster | Belastbarkeit | Bewertungsgruppe Rutschgefahr | Farbton | Oberfläche | Werkstoff | Breite (mm) | Dicke (mm) | Länge (mm) | Chemische Beständigkeit | Kantenausführung | Gewicht (kg/m²) | Erfüllt Richtlinie | Systemfamilie | Versickerung | Bilder
MultiTec Aqua KANNtec10 20/10/8 anthrazit | 4024991746163 | 867143 | Rechteckstein | Ökopflaster (wasserdurchlässig) | befahrbar, begehbar | R 13 | anthrazit | glatt | Beton | 100,00 | 80,00 | 200,00 | tausalzbeständig | gefast | 172,00 | EN 1338 DI(K), EN 1339 DIKPU | MultiTec | 7 mm Sickerfuge, Bis zu 4,6% Sickerfugenanteil, 1.860 l/s x ha Versickerungsleistung (Nachweis der Versickerungsleistung liegt vor) | https://cdn.ais-online.de/m2/97/64697/images/29/43055029px3759x1128.jpg https://cdn.ais-online.de/m2/97/64697/images/27/43209027px500x500.jpg https://cdn.ais-online.de/m2/97/64697/images/74/43210274px1200x620.jpg https://cdn.ais-online.de/m2/97/64697/images/45/43210545px1200x583.jpg https://cdn.ais-online.de/m2/97/64697/images/65/43764765px413x236.jpg https://cdn.ais-online.de/m2/97/64697/images/67/43764767px1028x413.jpg https://cdn.ais-online.de/m2/97/64697/images/68/43764768px1305x979.jpg
powered by Heinze