## KANN Baustoffwerke
KANN Baustoffwerke
Name | GTIN | HAN | Art Pflaster | Ausführung Pflaster | Belastbarkeit | Bewertungsgruppe Rutschgefahr | Farbton | Oberfläche | Werkstoff | Breite (mm) | Dicke (mm) | Länge (mm) | Chemische Beständigkeit | Kantenausführung | Gewicht (kg/m²) | Erfüllt Richtlinie | Systemfamilie | Versickerung | Bilder
MultiTec Aqua KANNtec10 20/20/10 grau | 4024991623648 | 867050 | Quadratstein | Ökopflaster (wasserdurchlässig) | befahrbar, begehbar | R 13 | grau | glatt | Beton | 200,00 | 100,00 | 200,00 | tausalzbeständig | gefast | 215,00 | EN 1338 DI(K), EN 1339 DIKPU | MultiTec | 7 mm Sickerfuge, Bis zu 4,6% Sickerfugenanteil, 1.860 l/s x ha Versickerungsleistung (Nachweis der Versickerungsleistung liegt vor) | https://cdn.ais-online.de/m2/97/64697/images/29/43055029px3759x1128.jpg https://cdn.ais-online.de/m2/97/64697/images/52/43208852px1200x543.jpg https://cdn.ais-online.de/m2/97/64697/images/07/43209007px1200x599.jpg https://cdn.ais-online.de/m2/97/64697/images/21/43209421px1200x630.jpg https://cdn.ais-online.de/m2/97/64697/images/18/43209618px500x500.jpg https://cdn.ais-online.de/m2/97/64697/images/29/43210229px1200x578.jpg https://cdn.ais-online.de/m2/97/64697/images/50/43764650px1000x300.jpg https://cdn.ais-online.de/m2/97/64697/images/51/43764651px1000x1000.jpg https://cdn.ais-online.de/m2/97/64697/images/62/43764662px390x390.jpg
powered by Heinze