## KANN Baustoffwerke
KANN Baustoffwerke
Name | GTIN | HAN | Art Pflaster | Ausführung Pflaster | Belastbarkeit | Bewertungsgruppe Rutschgefahr | Farbton | Oberfläche | Werkstoff | Breite (mm) | Dicke (mm) | Länge (mm) | Chemische Beständigkeit | Kantenausführung | Gewicht (kg/m²) | Erfüllt Richtlinie | Systemfamilie | Versickerung | Bilder
MultiTec Aqua KANNtec10 20/20/8 anthrazit Halbversatz | 4024991889396 | 867149 | Quadratstein | Ökopflaster (wasserdurchlässig) | befahrbar, begehbar | R 13 | anthrazit | glatt | Beton | 200,00 | 80,00 | 200,00 | tausalzbeständig | gefast | 172,00 | EN 1338 DI(K), EN 1339 DIKPU | MultiTec | 7 mm Sickerfuge, Bis zu 4,6% Sickerfugenanteil, 1.860 l/s x ha Versickerungsleistung (Nachweis der Versickerungsleistung liegt vor)
powered by Heinze