## KANN Baustoffwerke
KANN Baustoffwerke
Name | Art Pflaster | Belastbarkeit | Bewertungsgruppe Rutschgefahr | Farbton | Oberfläche | Werkstoff | Breite (mm) | Dicke (mm) | Länge (mm) | Chemische Beständigkeit | Kantenausführung | Gewicht (kg/m²) | Erfüllt Richtlinie | Systemfamilie | Bilder
MultiTec-Color 40/40/10 Creme | Normalstein / Flächenstein, Quadratstein | befahrbar, begehbar | R 13 | beige | glatt | Beton | 400,00 | 100,00 | 400,00 | tausalzbeständig | gefast | 225,00 | EN 1338 DI(K), EN 1339 DIKPU | MultiTec
powered by Heinze