## KANN Baustoffwerke
KANN Baustoffwerke
Name | Farbton | Oberfläche | Werkstoff | Breite (mm) | Höhe (mm) | Länge (mm) | Chemische Beständigkeit | Gewicht längenbezogen (kg/m) | Erfüllt Richtlinie | Eigenschaften | Bilder
Rundbordstein RB 150x220 L:25cm grau | grau | glatt | Beton | 150,00 | 220,00 | 250,00 | tausalzbeständig | 80,00 | EN 1340 D I T; DIN 483 (2005-10) | Rundbordsteine mit 5 cm Radius | https://cdn.ais-online.de/m2/97/64697/images/65/44207765px1200x675.jpg
powered by Heinze