## KANN Baustoffwerke
KANN Baustoffwerke
Name | GTIN | HAN | Art Pflaster | Belastbarkeit | Farbton | Oberfläche | Werkstoff | Breite (mm) | Dicke (mm) | Länge (mm) | Kantenausführung | Gewicht (kg/m²) | Erfüllt Richtlinie | Eigenschaften | Bilder
Universal-Verbund 10 cm rot | 4024991031818 | 434350 | Normalstein / Flächenstein, Verbundstein | befahrbar, begehbar | rot | glatt | Beton | 112,50 | 100,00 | 225,00 | gefast | 225,00 | EN 1338 DI | für die Verlegung mit Transportkarren geeignet, kombinierbar mit Uni-Coloc Ankerverbundstein | https://cdn.ais-online.de/m2/97/64697/images/33/43054633px624x390.jpg https://cdn.ais-online.de/m2/97/64697/images/10/43210210px500x500.jpg https://cdn.ais-online.de/m2/97/64697/images/25/43764425px624x390.jpg https://cdn.ais-online.de/m2/97/64697/images/26/43764426px390x390.jpg
powered by Heinze