## KANN Baustoffwerke
KANN Baustoffwerke
Name | GTIN | HAN | Belastbarkeit | Bewertungsgruppe Rutschgefahr | Farbton | Oberfläche | Werkstoff | Breite (mm) | Länge (mm) | Chemische Beständigkeit | Bruchlast (N) | Erfüllt Richtlinie | Systemfamilie | Bilder
Vanity-Platte 60/60/5,5 anthrazit satiniert | 4024991703012 | 471331 | begehbar | R 12 | anthrazit | satiniert | Betonwerkstein | 600,00 | 600,00 | tausalzbeständig | 7.000,00 | EN 1339 DIKPU | Vanity® | https://cdn.ais-online.de/m2/97/64697/images/58/44207758px1028x413.jpg https://cdn.ais-online.de/m2/97/64697/images/10/43205510px1200x608.jpg https://cdn.ais-online.de/m2/97/64697/images/88/43209588px500x500.jpg https://cdn.ais-online.de/m2/97/64697/images/14/43764714px390x390.jpg https://cdn.ais-online.de/m2/97/64697/images/16/43764716px1028x413.jpg https://cdn.ais-online.de/m2/97/64697/images/33/43764733px1920x1430.jpg
powered by Heinze