## KANN Baustoffwerke
KANN Baustoffwerke
Name | GTIN | HAN | Belastbarkeit | Bewertungsgruppe Rutschgefahr | Farbton | Oberfläche | Werkstoff | Breite (mm) | Länge (mm) | Chemische Beständigkeit | Bruchlast (N) | Erfüllt Richtlinie | Systemfamilie | Bilder
Vanity-Platte 60/60/5,5 hellgrau satiniert | 4024991702497 | 471031 | begehbar | R 12 | hellgrau | satiniert | Betonwerkstein | 600,00 | 600,00 | tausalzbeständig | 7.000,00 | EN 1339 DIKPU | Vanity® | https://cdn.ais-online.de/m2/97/64697/images/58/44207758px1028x413.jpg https://cdn.ais-online.de/m2/97/64697/images/15/43209415px1200x653.jpg https://cdn.ais-online.de/m2/97/64697/images/10/43209610px1200x623.jpg https://cdn.ais-online.de/m2/97/64697/images/30/43209630px500x500.jpg https://cdn.ais-online.de/m2/97/64697/images/00/43209800px1200x647.jpg https://cdn.ais-online.de/m2/97/64697/images/00/43210300px1200x627.jpg https://cdn.ais-online.de/m2/97/64697/images/23/43210523px1200x780.jpg https://cdn.ais-online.de/m2/97/64697/images/14/43764714px390x390.jpg https://cdn.ais-online.de/m2/97/64697/images/15/43764715px1920x1453.jpg https://cdn.ais-online.de/m2/97/64697/images/16/43764716px1028x413.jpg
powered by Heinze