## KANN Baustoffwerke
KANN Baustoffwerke
Name | GTIN | HAN | Art Pflaster | Belastbarkeit | Bewertungsgruppe Rutschgefahr | Farbton | Oberfläche | Werkstoff | Breite (mm) | Dicke (mm) | Länge (mm) | Chemische Beständigkeit | Kantenausführung | Gewicht (kg/m²) | Erfüllt Richtlinie | Eigenschaften | Systemfamilie | Bilder
Vios 40/20/8 beige feingestrahlt | 4024991827602 | 542641 | Normalstein / Flächenstein, Rechteckstein | befahrbar, begehbar | R 13 | beige | feingestrahlt | Betonwerkstein | 200,00 | 80,00 | 400,00 | tausalzbeständig | gefast | 180,00 | EN 1338 DI(K), EN 1339 DIKPU | KANNtec10-Verschiebeschutz | Vios®, MultiBlock, MultiPoller | https://cdn.ais-online.de/m2/97/64697/images/14/43205514px500x500.jpg https://cdn.ais-online.de/m2/97/64697/images/11/43209211px1200x602.jpg
powered by Heinze