## Kimm
Kimm
Name | HAN | Druckfestigkeitsklasse | Format | Produkt | Tragverhalten | Werkstoff | Breite (mm) | Höhe (mm) | Länge (mm) | Brandverhalten | Gewicht (kg) | Rohdichteklasse Mauerstein (kg/dm³) | Wärmeleitfähigkeit (W/(m*K)) | Bilder
Conclay - Lehmblocksteine |  | 4 | 2 DF, 3 DF, NF | Blockstein | tragend | Lehm | 115,00 - 175,00 | 71,00 - 113,00 | 240,00 | A1 | 4,20 - 10,40 | 2,20 | 1,30 | https://cdn.ais-online.de/m2/76/22319176/images/88/49063288px1920x1272.webp
Lehmstein (LS) - tragend - DIN 18945 -p4 - II - 2,2 – 2DF - A1 | A024E460 | 4 | 2 DF, 3 DF, NF | Blockstein | tragend | Lehm | 115,00 - 175,00 | 71,00 - 113,00 | 240,00 | A1 | 4,20 - 10,40 | 2,20 | 1,30 | https://cdn.ais-online.de/m2/76/22319176/images/88/49063288px1920x1272.webp
Lehmstein (LS) - tragend - DIN 18945 -p4 - II - 2,2 – 3DF - A1 | A034G460 | 4 | 2 DF, 3 DF, NF | Blockstein | tragend | Lehm | 115,00 - 175,00 | 71,00 - 113,00 | 240,00 | A1 | 4,20 - 10,40 | 2,20 | 1,30
Lehmstein (LS) - tragend - DIN 18945 -p4 - II - 2,2 – NF - A1 | A014E460 | 4 | 2 DF, 3 DF, NF | Blockstein | tragend | Lehm | 115,00 - 175,00 | 71,00 - 113,00 | 240,00 | A1 | 4,20 - 10,40 | 2,20 | 1,30
powered by Heinze