## Kimm
Kimm
Name | HAN | Druckfestigkeitsklasse | Format | Produkt | Tragverhalten | Werkstoff | Breite (mm) | Höhe (mm) | Länge (mm) | Brandverhalten | Gewicht (kg) | Rohdichteklasse Mauerstein (kg/dm³) | Wärmeleitfähigkeit (W/(m*K)) | Bilder
Lehmstein (LS) - tragend - DIN 18945 -p3 - II - 2,2 -S(248x115x123) - A1 | A028E360 | 3 | 2 DF | Planstein | tragend | Lehm | 115,00 | 123,00 | 248,00 | A1 | 7,40 | 2,20 | 1,30
powered by Heinze