## Kimm
Kimm
Name | HAN | Druckfestigkeitsklasse | Format | Produkt | Tragverhalten | Werkstoff | Breite (mm) | Höhe (mm) | Länge (mm) | Brandverhalten | Gewicht (kg) | Rohdichteklasse Mauerstein (kg/dm³) | Wärmeleitfähigkeit (W/(m*K)) | Bilder
Lehmstein (LS) - tragend - DIN 18945 -p3 - II - 2,2 -S(248x175x248) - A1 | A068G360 | 3 | 6 DF | Planstein | tragend | Lehm | 175,00 | 248,00 | 248,00 | A1 | 23,20 | 2,20 | 1,30 | https://cdn.ais-online.de/m2/76/22319176/images/07/49025007px2048x1365.webp https://cdn.ais-online.de/m2/76/22319176/images/57/49024957px2048x1365.webp https://cdn.ais-online.de/m2/76/22319176/images/67/49024967px2048x1365.webp https://cdn.ais-online.de/m2/76/22319176/images/84/49024984px2048x1365.webp https://cdn.ais-online.de/m2/76/22319176/images/88/49024988px2048x1365.webp https://cdn.ais-online.de/m2/76/22319176/images/93/49024993px2048x1365.webp https://cdn.ais-online.de/m2/76/22319176/images/01/49025001px2048x1365.webp https://cdn.ais-online.de/m2/76/22319176/images/12/49025012px2048x1365.webp https://cdn.ais-online.de/m2/76/22319176/images/20/49025020px2048x1365.webp
powered by Heinze