## Kimm
Kimm
Name | HAN | Druckfestigkeitsklasse | Format | Produkt | Tragverhalten | Werkstoff | Breite (mm) | Höhe (mm) | Länge (mm) | Brandverhalten | Gewicht (kg) | Rohdichteklasse Mauerstein (kg/dm³) | Wärmeleitfähigkeit (W/(m*K)) | Bilder
Lehmstein (LS) - tragend - DIN 18945 -p3 - II - 2,2 -S(248x240x248) - A1 | A088K360 | 3 | 8 DF | Planstein | tragend | Lehm | 240,00 | 248,00 | 248,00 | A1 | 32,00 | 2,20 | 1,30 | https://cdn.ais-online.de/m2/76/22319176/images/63/49024963px2048x1365.webp https://cdn.ais-online.de/m2/76/22319176/images/65/49024965px2048x1365.webp https://cdn.ais-online.de/m2/76/22319176/images/68/49024968px2048x1365.webp https://cdn.ais-online.de/m2/76/22319176/images/85/49024985px2048x1365.webp https://cdn.ais-online.de/m2/76/22319176/images/90/49024990px2048x1365.webp https://cdn.ais-online.de/m2/76/22319176/images/97/49024997px2048x1365.webp https://cdn.ais-online.de/m2/76/22319176/images/99/49024999px2048x1365.webp https://cdn.ais-online.de/m2/76/22319176/images/22/49025022px2048x1365.webp https://cdn.ais-online.de/m2/76/22319176/images/41/49025041px2048x1365.webp
powered by Heinze