## Knauf Gips
Knauf Gips
Name | GTIN | HAN | Anwendung Putze | Bindemittelbasis | Farbton | Diffusionsverhalten | Klassifizierung nach DIN / EN | Oberflächenstruktur Putz | Spezifikation Mörtel | Verarbeitbarkeit | Korngröße (mm) | Bilder
Knauf SP 260 Pro, Scheibenputz |  |  | Dekorputz, Oberputz, Unterputz | Kalkzement | nach Hersteller-Farbkarte | diffusionsfähig | CS II gem. DIN EN 998, P II gem. DIN 18550 | Scheibenputz | Normalmörtel | Handverarbeitung, Maschinenverarbeitung (pumpfähig) | 2,00 - 5,00 | https://cdn.ais-online.de/m2/29/62129/images/57/47798057px595x466.jpg
SP 260 Pro 2 mm getönt 25 kg Universal-Scheibenputz | 4003950139116 | 00705120 | Dekorputz, Oberputz, Unterputz | Kalkzement | nach Hersteller-Farbkarte | diffusionsfähig | CS II gem. DIN EN 998, P II gem. DIN 18550 | Scheibenputz | Normalmörtel | Handverarbeitung, Maschinenverarbeitung (pumpfähig) | 2,00 - 5,00
SP 260 Pro 2 mm weiß 25 kg Universal-Scheibenputz | 4003950139024 | 00705117 | Dekorputz, Oberputz, Unterputz | Kalkzement | nach Hersteller-Farbkarte | diffusionsfähig | CS II gem. DIN EN 998, P II gem. DIN 18550 | Scheibenputz | Normalmörtel | Handverarbeitung, Maschinenverarbeitung (pumpfähig) | 2,00 - 5,00 | https://cdn.ais-online.de/m2/29/62129/images/57/47798057px595x466.jpg
SP 260 Pro 3 mm getönt 25 kg Universal-Scheibenputz | 4003950139147 | 00705121 | Dekorputz, Oberputz, Unterputz | Kalkzement | nach Hersteller-Farbkarte | diffusionsfähig | CS II gem. DIN EN 998, P II gem. DIN 18550 | Scheibenputz | Normalmörtel | Handverarbeitung, Maschinenverarbeitung (pumpfähig) | 2,00 - 5,00
SP 260 Pro 3 mm weiß 25 kg Universal-Scheibenputz | 4003950139055 | 00705118 | Dekorputz, Oberputz, Unterputz | Kalkzement | nach Hersteller-Farbkarte | diffusionsfähig | CS II gem. DIN EN 998, P II gem. DIN 18550 | Scheibenputz | Normalmörtel | Handverarbeitung, Maschinenverarbeitung (pumpfähig) | 2,00 - 5,00
SP 260 Pro 5 mm getönt 25 kg Universal-Scheibenputz | 4003950139178 | 00705123 | Dekorputz, Oberputz, Unterputz | Kalkzement | nach Hersteller-Farbkarte | diffusionsfähig | CS II gem. DIN EN 998, P II gem. DIN 18550 | Scheibenputz | Normalmörtel | Handverarbeitung, Maschinenverarbeitung (pumpfähig) | 2,00 - 5,00
SP 260 Pro 5 mm weiß 25 kg Universal-Scheibenputz | 4003950139086 | 00705119 | Dekorputz, Oberputz, Unterputz | Kalkzement | nach Hersteller-Farbkarte | diffusionsfähig | CS II gem. DIN EN 998, P II gem. DIN 18550 | Scheibenputz | Normalmörtel | Handverarbeitung, Maschinenverarbeitung (pumpfähig) | 2,00 - 5,00
powered by Heinze