## Knauf Gips
Knauf Gips
Name | GTIN | HAN | Anwendungsgebiet Wärmedämmstoff | Werkstoff | Länge (mm) | Wärmeleitfähigkeitsstufe | Wärmeleitfähigkeit (W/(m*K)) | Bilder
Knauf WARM-WAND MW Wolle plus LX |  |  | WD - Wärmedämmstoffe druckbelastbar, WD + WS Wärmedämmstoff für Sondereinsatz | Mineralwolle | 1.000,00 | 032 | 0,03
MW Mineralfaserdämmpl. WDV Sonder | 4003950095245 | 00404639 | WD - Wärmedämmstoffe druckbelastbar, WD + WS Wärmedämmstoff für Sondereinsatz | Mineralwolle | 1.000,00 | 032 | 0,03
MW Wolle 035 plus LX 100x625x800 3 St/KBD 8 KBD/Pal | 4003950143588 | 00777625 | WD - Wärmedämmstoffe druckbelastbar, WD + WS Wärmedämmstoff für Sondereinsatz | Mineralwolle | 1.000,00 | 032 | 0,03
MW Wolle 035 plus LX 120x625x800 3 St/KBD 6 KBD/Pal | 4003950143618 | 00777624 | WD - Wärmedämmstoffe druckbelastbar, WD + WS Wärmedämmstoff für Sondereinsatz | Mineralwolle | 1.000,00 | 032 | 0,03
MW Wolle 035 plus LX 140x625x800 2 St/KBD 8 KBD/Pal | 4003950143649 | 00777622 | WD - Wärmedämmstoffe druckbelastbar, WD + WS Wärmedämmstoff für Sondereinsatz | Mineralwolle | 1.000,00 | 032 | 0,03
MW Wolle 035 plus LX 160x625x800 2 St/KBD 8 KBD/Pal | 4003950143670 | 00777620 | WD - Wärmedämmstoffe druckbelastbar, WD + WS Wärmedämmstoff für Sondereinsatz | Mineralwolle | 1.000,00 | 032 | 0,03
MW Wolle 035 plus LX 180x625x800 2 St/KBD 6 KBD/Pal | 4003950143700 | 00777579 | WD - Wärmedämmstoffe druckbelastbar, WD + WS Wärmedämmstoff für Sondereinsatz | Mineralwolle | 1.000,00 | 032 | 0,03
MW Wolle 035 plus LX 200x625x800 2 St/KBD 6 KBD/Pal | 4003950143731 | 00777580 | WD - Wärmedämmstoffe druckbelastbar, WD + WS Wärmedämmstoff für Sondereinsatz | Mineralwolle | 1.000,00 | 032 | 0,03
MW Wolle 035 plus LX 220x625x800 1 St/KBD 10 KBD/Pal | 4003950146862 | 00863419 | WD - Wärmedämmstoffe druckbelastbar, WD + WS Wärmedämmstoff für Sondereinsatz | Mineralwolle | 1.000,00 | 032 | 0,03
MW Wolle 035 plus LX 240x625x800 1 St/KBD 10 KBD/Pal | 4003950146886 | 00863420 | WD - Wärmedämmstoffe druckbelastbar, WD + WS Wärmedämmstoff für Sondereinsatz | Mineralwolle | 1.000,00 | 032 | 0,03
MW Wolle 035 plus LX 260x625x800 1 St/KBD 8 KBD/Pal | 4003950146909 | 00863421 | WD - Wärmedämmstoffe druckbelastbar, WD + WS Wärmedämmstoff für Sondereinsatz | Mineralwolle | 1.000,00 | 032 | 0,03
MW Wolle 035 plus LX 280x625x800 1 St/KBD 8 KBD/Pal | 4003950146923 | 00863422 | WD - Wärmedämmstoffe druckbelastbar, WD + WS Wärmedämmstoff für Sondereinsatz | Mineralwolle | 1.000,00 | 032 | 0,03
MW Wolle 035 plus LX 300x625x800 1 St/KBD 8 KBD/Pal | 4003950146947 | 00863423 | WD - Wärmedämmstoffe druckbelastbar, WD + WS Wärmedämmstoff für Sondereinsatz | Mineralwolle | 1.000,00 | 032 | 0,03
MW Wolle 035 plus LX 80x625x800 3 St/KBD 10 KBD/Pal | 4003950143557 | 00777554 | WD - Wärmedämmstoffe druckbelastbar, WD + WS Wärmedämmstoff für Sondereinsatz | Mineralwolle | 1.000,00 | 032 | 0,03
powered by Heinze