## Knauf Gips
Knauf Gips
Name | GTIN | HAN | Anwendung Mörtel | Anwendung Putze | Bindemittelbasis | Diffusionsverhalten | Klassifizierung nach DIN / EN | Oberflächenstruktur Putz | Spezifikation Mörtel | Verarbeitbarkeit | Korngröße (mm) | Bilder
SM700 Pro getönt 25kg Klebe-,Armier-, Renoviermörtel | 4003950085741 | 00167798 | Klebmörtel, Klebemörtel | Armierungsputz, Dünnlagenputz | Kalkzement | diffusionsfähig | CS II gem. DIN EN 998, P II gem. DIN 18550 | Glattputz | Normalmörtel | Handverarbeitung, Maschinenverarbeitung (pumpfähig) | 1,50
powered by Heinze