## Knauf Gips
Knauf Gips
Name | GTIN | HAN | Anwendung Putze | Bindemittelbasis | Farbton | Diffusionsverhalten | Klassifizierung nach DIN / EN | Oberflächenstruktur Putz | Spezifikation Mörtel | Verarbeitbarkeit | Korngröße (mm) | Bilder
SP 260 Pro 3 mm getönt 25 kg Universal-Scheibenputz | 4003950139147 | 00705121 | Dekorputz, Oberputz, Unterputz | Kalkzement | nach Hersteller-Farbkarte | diffusionsfähig | CS II gem. DIN EN 998, P II gem. DIN 18550 | Scheibenputz | Normalmörtel | Handverarbeitung, Maschinenverarbeitung (pumpfähig) | 3,00
powered by Heinze