## KRAIBURG Relastec
KRAIBURG Relastec
Name | HAN | Bewertungsgruppe Rutschgefahr | Farbton | Oberfläche | Produkt | Werkstoff | Breite (mm) | Länge (mm) | Stärke (mm) | Brandverhalten | Chemische Beständigkeit | Kantenausführung | Wasserbeständigkeit | Dicke Deckschicht (mm) | Gewicht (kg) | Trittschallverbesserungsmaß (dB) | Material | Anwendungen | Oberfläche | Recyclinganteil | Trittschallverbesserungsmaß | Farbton | Einsatzort | Brandverhalten | Eigenschaften | Wasserableitvermögen | Sonstiges | Bilder
KRAITEC® step color Gehweg- und Schutzplatte |  | B | beige, blau, gelb, grau, grün, rot | gerillt, glatt, offenporig | Schutzlage | Ethylen-Propylen-Dien-Kautschuk (EPDM), Gummigranulat, Polyurethan (PUR) | 500,00 | 500,00 | 30,00 | B2, Efl | chemikalienbeständig gem. Herstellerangabe, chloridbeständig, laugenbeständig, säurebeständig | gefast | salzwasserbeständig, wasserdurchlässig | 10,00 | 5,30 | 27,00 - 32,00 | Recycling Gummigranulat mit Polyurethan gebunden und EPDM-Deckschicht | Revisions- und Wartungswege ¦ Terrassen & Balkone ¦ Gehweg ¦ Einfassung entlang oder rund um Swimmingpools | Oberfläche: offenporig glatt und Kanten gefast, Unterseite: offenporig glatt mit Drainagerillen | > 20 % | für den Gesamten Schichtaufbau | gemäß der aktuellen Broschüre oder auf Anfrage | außen | Broof(t1) | wasserverträglich | Hydraulischer Gradient i = 0.015: 0.037 l /(m·s) längs, 0.022 l /(m·s) quer ¦ i = 0.05: 0.097 l /(m·s) längs, 0.070 l /(m·s) quer | zweiseitig vorgebohrt, inkl. Kunststoffsteckverbinder | https://cdn.ais-online.de/m2/59/64159/images/17/42709617px700x579.jpg
KRAITEC® step color Gehweg- und Schutzplatte 30x500x500 MM beige | 07189306 | B | beige, blau, gelb, grau, grün, rot | gerillt, glatt, offenporig | Schutzlage | Ethylen-Propylen-Dien-Kautschuk (EPDM), Gummigranulat, Polyurethan (PUR) | 500,00 | 500,00 | 30,00 | B2, Efl | chemikalienbeständig gem. Herstellerangabe, chloridbeständig, laugenbeständig, säurebeständig | gefast | salzwasserbeständig, wasserdurchlässig | 10,00 | 5,30 | 27,00 - 32,00 | Recycling Gummigranulat mit Polyurethan gebunden und EPDM-Deckschicht | Revisions- und Wartungswege ¦ Terrassen & Balkone ¦ Gehweg ¦ Einfassung entlang oder rund um Swimmingpools | Oberfläche: offenporig glatt und Kanten gefast, Unterseite: offenporig glatt mit Drainagerillen | > 20 % | für den Gesamten Schichtaufbau | gemäß der aktuellen Broschüre oder auf Anfrage | außen | Broof(t1) | wasserverträglich | Hydraulischer Gradient i = 0.015: 0.037 l /(m·s) längs, 0.022 l /(m·s) quer ¦ i = 0.05: 0.097 l /(m·s) längs, 0.070 l /(m·s) quer | zweiseitig vorgebohrt, inkl. Kunststoffsteckverbinder | https://cdn.ais-online.de/m2/59/64159/images/17/42709617px700x579.jpg
KRAITEC® step color Gehweg- und Schutzplatte 30x500x500 MM blau | 07189304 | B | beige, blau, gelb, grau, grün, rot | gerillt, glatt, offenporig | Schutzlage | Ethylen-Propylen-Dien-Kautschuk (EPDM), Gummigranulat, Polyurethan (PUR) | 500,00 | 500,00 | 30,00 | B2, Efl | chemikalienbeständig gem. Herstellerangabe, chloridbeständig, laugenbeständig, säurebeständig | gefast | salzwasserbeständig, wasserdurchlässig | 10,00 | 5,30 | 27,00 - 32,00 | Recycling Gummigranulat mit Polyurethan gebunden und EPDM-Deckschicht | Revisions- und Wartungswege ¦ Terrassen & Balkone ¦ Gehweg ¦ Einfassung entlang oder rund um Swimmingpools | Oberfläche: offenporig glatt und Kanten gefast, Unterseite: offenporig glatt mit Drainagerillen | > 20 % | für den Gesamten Schichtaufbau | gemäß der aktuellen Broschüre oder auf Anfrage | außen | Broof(t1) | wasserverträglich | Hydraulischer Gradient i = 0.015: 0.037 l /(m·s) längs, 0.022 l /(m·s) quer ¦ i = 0.05: 0.097 l /(m·s) längs, 0.070 l /(m·s) quer | zweiseitig vorgebohrt, inkl. Kunststoffsteckverbinder | https://cdn.ais-online.de/m2/59/64159/images/17/42709617px700x579.jpg
KRAITEC® step color Gehweg- und Schutzplatte 30x500x500 MM gelb | 07189303 | B | beige, blau, gelb, grau, grün, rot | gerillt, glatt, offenporig | Schutzlage | Ethylen-Propylen-Dien-Kautschuk (EPDM), Gummigranulat, Polyurethan (PUR) | 500,00 | 500,00 | 30,00 | B2, Efl | chemikalienbeständig gem. Herstellerangabe, chloridbeständig, laugenbeständig, säurebeständig | gefast | salzwasserbeständig, wasserdurchlässig | 10,00 | 5,30 | 27,00 - 32,00 | Recycling Gummigranulat mit Polyurethan gebunden und EPDM-Deckschicht | Revisions- und Wartungswege ¦ Terrassen & Balkone ¦ Gehweg ¦ Einfassung entlang oder rund um Swimmingpools | Oberfläche: offenporig glatt und Kanten gefast, Unterseite: offenporig glatt mit Drainagerillen | > 20 % | für den Gesamten Schichtaufbau | gemäß der aktuellen Broschüre oder auf Anfrage | außen | Broof(t1) | wasserverträglich | Hydraulischer Gradient i = 0.015: 0.037 l /(m·s) längs, 0.022 l /(m·s) quer ¦ i = 0.05: 0.097 l /(m·s) längs, 0.070 l /(m·s) quer | zweiseitig vorgebohrt, inkl. Kunststoffsteckverbinder | https://cdn.ais-online.de/m2/59/64159/images/17/42709617px700x579.jpg
KRAITEC® step color Gehweg- und Schutzplatte 30x500x500 MM grau | 07189305 | B | beige, blau, gelb, grau, grün, rot | gerillt, glatt, offenporig | Schutzlage | Ethylen-Propylen-Dien-Kautschuk (EPDM), Gummigranulat, Polyurethan (PUR) | 500,00 | 500,00 | 30,00 | B2, Efl | chemikalienbeständig gem. Herstellerangabe, chloridbeständig, laugenbeständig, säurebeständig | gefast | salzwasserbeständig, wasserdurchlässig | 10,00 | 5,30 | 27,00 - 32,00 | Recycling Gummigranulat mit Polyurethan gebunden und EPDM-Deckschicht | Revisions- und Wartungswege ¦ Terrassen & Balkone ¦ Gehweg ¦ Einfassung entlang oder rund um Swimmingpools | Oberfläche: offenporig glatt und Kanten gefast, Unterseite: offenporig glatt mit Drainagerillen | > 20 % | für den Gesamten Schichtaufbau | gemäß der aktuellen Broschüre oder auf Anfrage | außen | Broof(t1) | wasserverträglich | Hydraulischer Gradient i = 0.015: 0.037 l /(m·s) längs, 0.022 l /(m·s) quer ¦ i = 0.05: 0.097 l /(m·s) längs, 0.070 l /(m·s) quer | zweiseitig vorgebohrt, inkl. Kunststoffsteckverbinder | https://cdn.ais-online.de/m2/59/64159/images/17/42709617px700x579.jpg
KRAITEC® step color Gehweg- und Schutzplatte 30x500x500 MM grün | 07189302 | B | beige, blau, gelb, grau, grün, rot | gerillt, glatt, offenporig | Schutzlage | Ethylen-Propylen-Dien-Kautschuk (EPDM), Gummigranulat, Polyurethan (PUR) | 500,00 | 500,00 | 30,00 | B2, Efl | chemikalienbeständig gem. Herstellerangabe, chloridbeständig, laugenbeständig, säurebeständig | gefast | salzwasserbeständig, wasserdurchlässig | 10,00 | 5,30 | 27,00 - 32,00 | Recycling Gummigranulat mit Polyurethan gebunden und EPDM-Deckschicht | Revisions- und Wartungswege ¦ Terrassen & Balkone ¦ Gehweg ¦ Einfassung entlang oder rund um Swimmingpools | Oberfläche: offenporig glatt und Kanten gefast, Unterseite: offenporig glatt mit Drainagerillen | > 20 % | für den Gesamten Schichtaufbau | gemäß der aktuellen Broschüre oder auf Anfrage | außen | Broof(t1) | wasserverträglich | Hydraulischer Gradient i = 0.015: 0.037 l /(m·s) längs, 0.022 l /(m·s) quer ¦ i = 0.05: 0.097 l /(m·s) längs, 0.070 l /(m·s) quer | zweiseitig vorgebohrt, inkl. Kunststoffsteckverbinder | https://cdn.ais-online.de/m2/59/64159/images/17/42709617px700x579.jpg
KRAITEC® step color Gehweg- und Schutzplatte 30x500x500 MM rot | 07189301 | B | beige, blau, gelb, grau, grün, rot | gerillt, glatt, offenporig | Schutzlage | Ethylen-Propylen-Dien-Kautschuk (EPDM), Gummigranulat, Polyurethan (PUR) | 500,00 | 500,00 | 30,00 | B2, Efl | chemikalienbeständig gem. Herstellerangabe, chloridbeständig, laugenbeständig, säurebeständig | gefast | salzwasserbeständig, wasserdurchlässig | 10,00 | 5,30 | 27,00 - 32,00 | Recycling Gummigranulat mit Polyurethan gebunden und EPDM-Deckschicht | Revisions- und Wartungswege ¦ Terrassen & Balkone ¦ Gehweg ¦ Einfassung entlang oder rund um Swimmingpools | Oberfläche: offenporig glatt und Kanten gefast, Unterseite: offenporig glatt mit Drainagerillen | > 20 % | für den Gesamten Schichtaufbau | gemäß der aktuellen Broschüre oder auf Anfrage | außen | Broof(t1) | wasserverträglich | Hydraulischer Gradient i = 0.015: 0.037 l /(m·s) längs, 0.022 l /(m·s) quer ¦ i = 0.05: 0.097 l /(m·s) längs, 0.070 l /(m·s) quer | zweiseitig vorgebohrt, inkl. Kunststoffsteckverbinder | https://cdn.ais-online.de/m2/59/64159/images/17/42709617px700x579.jpg
powered by Heinze