## KRAIBURG Relastec
KRAIBURG Relastec
Name | HAN | Bewertungsgruppe Rutschgefahr | Farbton | Oberfläche | Produkt | Werkstoff | Breite (mm) | Länge (mm) | Stärke (mm) | Brandverhalten | Chemische Beständigkeit | Kantenausführung | Kaschierung | Wasserbeständigkeit | Werkstoff Kaschierung, Beschichtung | Gewicht (kg) | Trittschallverbesserungsmaß (dB) | Material | Anwendungen | Oberfläche | Recyclinganteil | Trittschallverbesserungsmaß | Einsatzort | Brandverhalten | Eigenschaften | Wasserableitvermögen | Sonstiges | Weichmacherwanderung | Bilder
KRAITEC® step plus Gehweg- und Schutzplatte |  | C, R 10 | grau, grün, rot, schwarz | gerillt, glatt, offenporig | Schutzlage | Gummigranulat, Polyurethan (PUR) | 500,00 | 500,00 | 30,00 | B2, Efl | chemikalienbeständig gem. Herstellerangabe, chloridbeständig, laugenbeständig, säurebeständig | gefast | einseitig | salzwasserbeständig, wasserdurchlässig | Vlies | 5,30 | 27,00 - 32,00 | Recycling Gummigranulat mit Polyurethan gebunden und unterseitiger Vlieskaschierung | Revisions- und Wartungswege | Oberfläche: offenporig glatt und Kanten gefast, Unterseite: PVC-Vlieskaschierung mit Drainagerillen | > 80 % | für den Gesamten Schichtaufbau | außen | Broof(t1) | wasserverträglich | Hydraulischer Gradient i = 0.015: 0.037 l /(m·s) längs, 0.022 l /(m·s) quer ¦ i = 0.05: 0.097 l /(m·s) längs, 0.070 l /(m·s) quer | zweiseitig vorgebohrt, inkl. Kunststoffsteckverbinder, auf Wunsch vierseitig vorgebohrt | wird durch die Vlieskaschierung unterbunden | https://cdn.ais-online.de/m2/59/64159/images/98/47495698px960x791.webp https://cdn.ais-online.de/m2/59/64159/images/51/42709651px695x483.jpg https://cdn.ais-online.de/m2/59/64159/images/21/42709621px150x150.jpg https://cdn.ais-online.de/m2/59/64159/images/24/42709624px150x150.jpg https://cdn.ais-online.de/m2/59/64159/images/23/42709623px150x150.jpg
KRAITEC® step plus Gehweg- und Schutzplatte mit Vlieskaschierung 30x500x500 MM grau | 06250818 | C, R 10 | grau, grün, rot, schwarz | gerillt, glatt, offenporig | Schutzlage | Gummigranulat, Polyurethan (PUR) | 500,00 | 500,00 | 30,00 | B2, Efl | chemikalienbeständig gem. Herstellerangabe, chloridbeständig, laugenbeständig, säurebeständig | gefast | einseitig | salzwasserbeständig, wasserdurchlässig | Vlies | 5,30 | 27,00 - 32,00 | Recycling Gummigranulat mit Polyurethan gebunden und unterseitiger Vlieskaschierung | Revisions- und Wartungswege | Oberfläche: offenporig glatt und Kanten gefast, Unterseite: PVC-Vlieskaschierung mit Drainagerillen | > 80 % | für den Gesamten Schichtaufbau | außen | Broof(t1) | wasserverträglich | Hydraulischer Gradient i = 0.015: 0.037 l /(m·s) längs, 0.022 l /(m·s) quer ¦ i = 0.05: 0.097 l /(m·s) längs, 0.070 l /(m·s) quer | zweiseitig vorgebohrt, inkl. Kunststoffsteckverbinder, auf Wunsch vierseitig vorgebohrt | wird durch die Vlieskaschierung unterbunden | https://cdn.ais-online.de/m2/59/64159/images/98/47495698px960x791.webp https://cdn.ais-online.de/m2/59/64159/images/51/42709651px695x483.jpg
KRAITEC® step plus Gehweg- und Schutzplatte mit Vlieskaschierung 30x500x500 MM grün | 06250807 | C, R 10 | grau, grün, rot, schwarz | gerillt, glatt, offenporig | Schutzlage | Gummigranulat, Polyurethan (PUR) | 500,00 | 500,00 | 30,00 | B2, Efl | chemikalienbeständig gem. Herstellerangabe, chloridbeständig, laugenbeständig, säurebeständig | gefast | einseitig | salzwasserbeständig, wasserdurchlässig | Vlies | 5,30 | 27,00 - 32,00 | Recycling Gummigranulat mit Polyurethan gebunden und unterseitiger Vlieskaschierung | Revisions- und Wartungswege | Oberfläche: offenporig glatt und Kanten gefast, Unterseite: PVC-Vlieskaschierung mit Drainagerillen | > 80 % | für den Gesamten Schichtaufbau | außen | Broof(t1) | wasserverträglich | Hydraulischer Gradient i = 0.015: 0.037 l /(m·s) längs, 0.022 l /(m·s) quer ¦ i = 0.05: 0.097 l /(m·s) längs, 0.070 l /(m·s) quer | zweiseitig vorgebohrt, inkl. Kunststoffsteckverbinder, auf Wunsch vierseitig vorgebohrt | wird durch die Vlieskaschierung unterbunden | https://cdn.ais-online.de/m2/59/64159/images/98/47495698px960x791.webp https://cdn.ais-online.de/m2/59/64159/images/23/42709623px150x150.jpg https://cdn.ais-online.de/m2/59/64159/images/51/42709651px695x483.jpg
KRAITEC® step plus Gehweg- und Schutzplatte mit Vlieskaschierung 30x500x500 MM rot | 06250800 | C, R 10 | grau, grün, rot, schwarz | gerillt, glatt, offenporig | Schutzlage | Gummigranulat, Polyurethan (PUR) | 500,00 | 500,00 | 30,00 | B2, Efl | chemikalienbeständig gem. Herstellerangabe, chloridbeständig, laugenbeständig, säurebeständig | gefast | einseitig | salzwasserbeständig, wasserdurchlässig | Vlies | 5,30 | 27,00 - 32,00 | Recycling Gummigranulat mit Polyurethan gebunden und unterseitiger Vlieskaschierung | Revisions- und Wartungswege | Oberfläche: offenporig glatt und Kanten gefast, Unterseite: PVC-Vlieskaschierung mit Drainagerillen | > 80 % | für den Gesamten Schichtaufbau | außen | Broof(t1) | wasserverträglich | Hydraulischer Gradient i = 0.015: 0.037 l /(m·s) längs, 0.022 l /(m·s) quer ¦ i = 0.05: 0.097 l /(m·s) längs, 0.070 l /(m·s) quer | zweiseitig vorgebohrt, inkl. Kunststoffsteckverbinder, auf Wunsch vierseitig vorgebohrt | wird durch die Vlieskaschierung unterbunden | https://cdn.ais-online.de/m2/59/64159/images/98/47495698px960x791.webp https://cdn.ais-online.de/m2/59/64159/images/24/42709624px150x150.jpg https://cdn.ais-online.de/m2/59/64159/images/51/42709651px695x483.jpg
KRAITEC® step plus Gehweg- und Schutzplatte mit Vlieskaschierung 30x500x500 MM schwarz | 06250819 | C, R 10 | grau, grün, rot, schwarz | gerillt, glatt, offenporig | Schutzlage | Gummigranulat, Polyurethan (PUR) | 500,00 | 500,00 | 30,00 | B2, Efl | chemikalienbeständig gem. Herstellerangabe, chloridbeständig, laugenbeständig, säurebeständig | gefast | einseitig | salzwasserbeständig, wasserdurchlässig | Vlies | 5,30 | 27,00 - 32,00 | Recycling Gummigranulat mit Polyurethan gebunden und unterseitiger Vlieskaschierung | Revisions- und Wartungswege | Oberfläche: offenporig glatt und Kanten gefast, Unterseite: PVC-Vlieskaschierung mit Drainagerillen | > 80 % | für den Gesamten Schichtaufbau | außen | Broof(t1) | wasserverträglich | Hydraulischer Gradient i = 0.015: 0.037 l /(m·s) längs, 0.022 l /(m·s) quer ¦ i = 0.05: 0.097 l /(m·s) längs, 0.070 l /(m·s) quer | zweiseitig vorgebohrt, inkl. Kunststoffsteckverbinder, auf Wunsch vierseitig vorgebohrt | wird durch die Vlieskaschierung unterbunden | https://cdn.ais-online.de/m2/59/64159/images/98/47495698px960x791.webp https://cdn.ais-online.de/m2/59/64159/images/21/42709621px150x150.jpg https://cdn.ais-online.de/m2/59/64159/images/51/42709651px695x483.jpg
powered by Heinze