## KRAIBURG Relastec
KRAIBURG Relastec
Name | Farbton | Oberfläche | Produkt | Werkstoff | Breite (mm) | Stärke (mm) | Brandverhalten | Chemische Beständigkeit | Kaschierung | Wasserbeständigkeit | Werkstoff Kaschierung, Beschichtung | Dichte (kg/m³) | sd-Wert (m) | Temperaturbeständigkeit (°C) | Zugfestigkeit (N/mm²) | Material | Anwendungen | Reißdehnung | Einsatzort | Eigenschaften | Weichmacherwanderung | Kaschierung | Bilder
KRAITEC® top alu FiRe | schwarz | granuliert | Schutzlage | Gummigranulat, Polyurethan (PUR) | 1.250,00 | 8,00 | Cfl-s1 | chemikalienbeständig gem. Herstellerangabe, laugenbeständig, säurebeständig | einseitig | salzwasserbeständig, wasserdurchlässig | Alutriplexfolie | 810,00 | 65,60 | -30,00 - 80,00 | 0,60 | Gummigranulat auf Recyclingbasis mit Polyurethan gebunden, einseitig mit einer Alutriplexfolie kaschiert, mit flammenhemmender Ausrüstung | Flachdächer ¦ Schutzlage Terrassen & Balkone ¦ Schutzlage unter PV-Anlagen | ca. 40% | außen | wasserverträglich | Wird durch die Alutriplexfolienkaschierung unterbunden | PVC verträglich | https://cdn.ais-online.de/m2/59/64159/images/86/48358586px960x374.webp
powered by Heinze