## KRAIBURG Relastec
KRAIBURG Relastec
Name | GTIN | HAN | Farbton | Oberfläche | Produkt | Werkstoff | Breite (mm) | Länge (mm) | Stärke (mm) | Brandverhalten | Chemische Beständigkeit | Wasserbeständigkeit | Dichte (kg/m³) | sd-Wert (m) | Temperaturbeständigkeit (°C) | Zugfestigkeit (N/mm²) | Material | Anwendungen | Recyclinganteil | Reißdehnung | Farbton | Einsatzort | Eigenschaften | Bilder
KRAITEC® top Bautenschutzmatte-Bahn 6X1250 MM 10,0M | 4260078740581 | 2600200 | schwarz | granuliert | Schutzlage | Gummigranulat, Polyurethan (PUR) | 1.250,00 | 10.000,00 | 6,00 | B2, Efl | chemikalienbeständig gem. Herstellerangabe, laugenbeständig, säurebeständig | salzwasserbeständig, wasserdurchlässig | 810,00 | 0,18 | -30,00 - 120,00 | 0,30 | Gummigranulat auf Recyclingbasis (typischer Gummigeruch möglich) mit Polyurethan gebunden | Flachdächer ¦ Begrünte Flachdächer ¦ Schutzlage Terrassen & Balkone ¦ Schutzlage unter PV-Anlagen | > 80 % | ca. 40% | schwarz farbig durchsetzt | außen | wasserverträglich | https://cdn.ais-online.de/m2/59/64159/images/71/42709571px695x487.jpg
powered by Heinze